## 
上 海 格 琳 電 子 有 限 公 司
規格料號一覽表
客戶編號 | 公司料號 | 客戶料號 | 規 格 | 版本號 | 圖面版本號 | 單重(g) | 熱處理 | 電鍍 | 耐落 | 備 注1 | 材質 | 備 注2 | 打樣日期 | 打樣單號 | 量產承認日期 | 共用郵件
017(21)-001 | 11180001WN135902 | 6052B0004302 | PMS 6#*0.25" | A01 | A01 | 0.62 | HV450-550 | 鎳+除氫 | NYLOK | 用017(7)-279的料 | 18A |  |  |  |  | 業務
017(21)-002 | 11180001ZN100572 | 6052B0008701 | FMS 6#*4 | A02 | A02 | 0.22 | HV350-450 | 藍鋅(三)+除氫 | NYLOK | 用017(7)-126的料 | 1018 |  |  |  |  | 業務
017(21)-003 | 11180001ZN014842 | 6052B0024103 | (-)梅花CMS/下花齒 6#*3/16A | A01 | A01 | 0.94 | HV350-450 | 藍鋅(三)+除氫 |  | 用017(7)-115的料 | 1018 |  |  |  |  | 業務
017(21)-004 | 11180001ZN100842 | 6052B0027302 | FMS #6*6A | A01 | A01 | 0.31 | HV350-450 | 藍鋅(三)+除氫 | NYLOK(留0.5MM塗2.5mm塗布90°-180°) | 用292-584的料 | 18A |  |  |  |  | 業務
017(21)-005 | 11180001WN003712 | 6052B0029101 | PMS 2*2 | A01 | A01 | 0.075 | HV400-500 | 鎳+除氫 |  | 用017(7)-028的料 | [5 empty] | 業務
017(21)-006 | 11180001ZN030412 | 6052B0029201 | IMS-3/下花齒 6#*4 | A01 | A01 | 0.512 | HV450-550 | 藍鋅(三)+除氫 |  | 用292-115的料 | 1018A |  |  |  |  | 業務
017(21)-007 | 11180001WN003802 | 6052B0051801 | IMS 6#*5 | A01 | A01 | 0.482 | HV450-550 | 鎳+除氫+防銹油 |  | 用017(7)-032的料 | [5 empty] | 業務
017(21)-008 | 11040000CL100432 | 6052B0051805 | IMS 6#*5 | A01 |  | 0.491 | 無 | 清洗 | NYLOK | 用017(7)-389的料 | SUS304 |  |  |  |  | 業務
017(21)-009 | 11180001ZN015022 | 6052B0061901 | PMS 3*4.5A | A01 | A01 | 0.442 | HV400-500(客戶要求) | 藍鋅(三)+除氫 |  | 用292-386的料 | 1018 |  |  |  |  | 業務
017(21)-010 | 11180001ZN001762 | 6052B0066801 | FMS 6#*5A | A02 | A02 | 0.263 | HV400-500 | 藍鋅(三)+除氫 |  | 用017(7)-073的料 | 1018A |  |  |  |  | 業務
017(21)-011 | 11180001ZN001782 | 6052B0068901 | FMS 3*5.1A | A02 | A02 | 0.25 | HV450-550 | 藍鋅(三)+除氫 |  | 用017(7)-074的料 | 1018A |  |  |  |  | 業務
017(21)-012 | 11180001WN003892 | 6052B0090301 | FMS-3 3*5 | A01 |  | 0.22 | HV450-550 | 鎳+除氫 |  | 用017(7)-094的料 | 1018A |  |  |  |  | 業務
017(21)-013 | 11180001ZN014872 | 6052B0132701 | PMS #4*4A | A01 | A01 | 0.38 | HV350-450 | 藍鋅(三) |  | 用292-359的料 | 1018 |  |  |  |  | 業務
017(21)-014 | 11180001ZN100882 | 6052B0142802 | PMS #4*4.76A | A01 | A01 | 0.42 | 表面HV350-420，芯部HV240-340 | 藍鋅(三)+除氫 | NYLOK(尾部留0.5mm不塗，塗2mm) | 用017(7)-166的料 | 18A |  |  |  |  | 業務
017(21)-015 | 11180001ZN024272 | 6052B0163201 | 梅花CMS 6#*0.196 | A01 | A01 | 0.58 | HV350-450 | 藍鋅(三)+除氫 |  | 用292-726的料 | 18A |  |  |  |  | 業務
017(21)-016 | 11180001WN034292 | 6052B0178601 | IMS-4 6#*3+5.5 | A01 | A01 | 1.42 | HV350-450 | 鎳+除氫 |  | 用017(7)-184的料 | 18A |  |  |  |  | 業務
017(21)-017 | 11180001ZN100982 | 6052B0195501 | IMS 6#*4 | A01 | A01 | 0.324 | HV350-450 | 藍鋅(三)+除氫 | NYLOK(180°) | 用017(7)-204的料 | 18A |  |  |  |  | 業務
017(21)-018 | 11180001ZN025772 | 6052B0221301 | IMS-4/特殊/彈簧 #6*2.8+8.5 | A01 |  | 1.835 | HV350-450 | 藍鋅(三)+除氫 |  | 用883-004的料 | 18A |  |  |  |  | 業務
017(21)-019 | 11180001ZN101022 | 6052B0223301 | IMS #6*5 | A01 | A01 | 0.615 | HV350-450 | 藍鋅(三)+除氫 | NYLOK(對邊)(頭下留1.13REF不塗)(鎖附扭力5.75-9.2Kgf.cm) | 用017(7)-224的料 | 18A |  |  |  |  | 業務
017(21)-020 | 11180001ZN025072 | 6052B0224401 | FMS 3*5 | A01 | A01 | 0.237 | HV350-450 | 藍鋅(三)+除氫 |  | 用017(7)-230的料 | 18A |  |  |  |  | 業務
017(21)-021 | 14172200ZN000012 | 6052B0238001 | 卡式螺母 10#*13.0*9.2 | A03 | A03 | 4.48 | 無 | 藍鋅(三)+除氫 |  | 用017(7)-548的料 | SWRCH6A |  |  |  |  | 業務
017(21)-022 | 11180001ZN025272 | 6052B0240001 | TMS-4 10#*4.5+1.6 | A01 |  | 2.87 | HV350-450 | 藍鋅(三)+除氫 |  | 用017(7)-247的料 | 18A |  |  |  |  | 業務
017(21)-023 | 11180001BZ138912 | 6052B0249601 | IMS-4 3.5*4+5.6 | A01-A |  | 1.172 | HV350-450 | 黑鋅(三)+除氫 | NYLOK(從臺階下開始量留0.5mm塗2mm) | 用017(7)-272的料 | 18A |  |  |  |  | 業務
017(21)-024 | 11180001WZ133172 | 6052B0270601 | FMS 3*4 | A01 | A01 | 0.197 | HV350-450 | 白鋅(三)+除氫 | PATCH | 用017(7)-570的料 | 18A |  |  |  |  | 業務
017(21)-025 | 11180001BZ039312 | 6052B0280901 | 梅花FMS 3*3 | A01 |  | 0.153 | HV350-450 | 黑鋅(三)+除氫 |  | 用292-1395的料 | 18A |  |  |  |  | 業務
017(21)-026 | 11180001BN119772 | 6052B0313001 | PMS 3*5 | A01 | A01 | 0.46 | HV350-450 | 黑鎳+E-515封閉劑(4H無紅銹)+除氫 | NYLOK | 用226-209的料 | 1018 |  |  |  |  | 業務
017(21)-027 | 11180001ZN027732 | 6052B0360301 | CMS 6#*6 | A01 | A01 | 0.725 | HV350-450 | 藍鋅(三)+除氫 |  | 用017(7)-449的料 | 18A |  |  |  |  | 業務
017(21)-028 | 11180001ZN101832 | 6052B0371701 | IMS 3*5 | A01 | A01 | 0.48 | HV350-450 | 藍鋅(三)+除氫 | NYLOK+防銹油 | 用017(7)-377的料 | 18A |  |  |  |  | 業務
017(21)-029 | 14152400ZN000102 | 6052B0394601 | (-)圓螺柱M3*4+16+5.5 | A01 |  | 2.84 | 無 | 藍鋅(三)+除氫 |  | 用017(7)-401的料 | 1215 |  |  |  |  | 業務
017(21)-030 | 14152400ZN000112 | 6052B0394701 | (-)圓螺柱M3*4+8+5.5 | A01 |  | 1.392 | 無 | 藍鋅(三)+除氫 |  | 用017(7)-402的料 | 1215 |  |  |  |  | 業務
017(21)-031 | 11180001ZN027752 | 6052B0416301 | CMS 3*6.8 | A01 | A01 | 0.73 | HV350-450 | 藍鋅(三)+除氫 |  | 用017(7)-456的料 | 18A |  |  |  |  | 業務
017(21)-032 | 11180001ZN027772 | 6052B0416401 | FTS-3 3*6.8 | A01 |  | 0.26 | HV450-550 | 藍鋅(三)+除氫 |  | 用017(7)-462的料 | 18A |  |  |  |  | 業務
017(21)-033 | 11180001ZN027782 | 6052B0416501 | BTS-3 3*6 | A01 | A01 | 0.51 | HV450-550 | 藍鋅(三)+除氫 |  | 用017(7)-463的料 | 18A |  |  |  |  | 業務
017(21)-034 | 11180001ZN028372 | 6052B0425202 | (一)梅花 TMS 6#*4.57 | A01 | A01 | 0.712 | HV350-450 | 藍鋅(三)+除氫 |  | 用017(7)-541的料 | 18A |  |  |  |  | 業務
017(21)-035 | 14152400ZN000182 | 6052B0435301 | (-)圓螺柱6#*4.5+23.8+5.5 | A01 |  | 4.2 | 無 | 藍鋅(三)+除氫 |  | 用017(7)-474的料 | 1215 |  |  |  |  | 業務
017(21)-036 | 11180001ZN102122 | 6052B0454901 | FMS 3*5 | A01 | A01 | 0.245 | HV350-450 | 藍鋅(三)+除氫 | PATCH+封閉劑 | 用017(7)-482的料 | 18A |  |  |  |  | 業務
017(21)-037 | 14152401ZN000042 | 6052B0484901 | 一字車件 M3*4+28.8+5.5 | A |  | 5.178 | HV350-450 | 藍鋅(三)+除氫 |  | 用017(7)-532的料 | 1215 |  |  |  |  | 業務
017(21)-038 | 14172200ZN000022 | 6052B0509401 | 卡式螺母 M5 | A01 |  | 4.306 | 無 | 藍鋅(三)+除氫 |  | 用017(7)-561的料 | SWRCH6A |  |  |  |  | 業務
017(21)-039 | 11180001ZN102462 | 6052B0547201 | FMS 3*3.5 | A01 |  | 0.154 | HV350-450 | 藍鋅(三)+除氫 | PATCH | 用017(7)-586的料 | 18A |  |  |  |  | 業務
017(21)-040 | 11180001ZN029032 | 6052B0591101 | TMS-4 5*8.2+1.8 | X01 |  | 2.994 | HV350-450 | 藍鋅(三)+除氫 |  | 用017(7)-596的料 | 18A |  |  |  |  | 業務
017(21)-041 | 11180001WN003482 | 6052A0039101 | (-)梅花CMS 6#*8 | A01 | A01 | 0.835 | HV400-500 | 鎳+除氫 |  | 用017(7)-018的料 | 18A |  |  |  |  | 業務
017(21)-042 | 11180001ZN001682 | 6052B0016103 | (-)梅花CMS-3/下花齒 6#*0.21"A | A01 | A01 | 0.869 | HV450-550 | 藍鋅(三)+除氫+上蠟 |  | 用017(7)-047的料 | C1018A |  |  |  |  | 業務
017(21)-043 | 11180001ZN002912 | 6052B0023901 | (-)梅花CMS-3/下花齒 6#*1/4A | A01 | A01 | 0.905 | HV480以上 | 藍鋅(三)+除氫 |  | 用017(3)-036的料 | 1018A |  |  |  |  | 業務
017(21)-044 | 14642610WN000042 | 6052B0024001 | 六角銅柱/SW 4#*7.87+4.83+4.75 (RVE 01) | A01 | A01 | 0.898 | 無 | 鎳+除氢 |  | 用017(3)-116的料 | 銅 |  |  |  |  | 業務
017(21)-045 | 11180001WZ001212 | 6052B0024101 | (-)梅花CMS-3/下花齒#6*3/16A | A01 | A01 | 0.82 | HV450-550 | 白鋅(三)+除氫 |  | 用038-268的料 | 18A |  |  |  |  | 業務
017(21)-046 | 11180001ZN022832 | 6052B0146201 | 梅花FMS #6*5.2A | A02 | A02 | 0.19 | HV350-450 | 藍鋅(三)+除氫 |  | 用292-484的料 | 18A |  |  |  |  | 業務
017(21)-047 | 11180001ZN101612 | 6052B0155502 | (-)梅花CMS 3*5 | A01 | A01 | 0.418 | HV350-450 | 藍鋅(三)+除氫 | NYLOK(留1.0mm MAX塗3.0mm MIN) | 用017(7)-334的料 | 18A |  |  |  |  | 業務
017(21)-048 | 11180001WZ033992 | 6052B0309301 | IMS 3*5.54 | A01 | A01 | 0.321 | HV350-450 | 白鋅(三)+除氫 |  | 用017(7)-327的料 | 18A | 自動篩選 |  |  |  | 業務
017(21)-049 | 11180001WZ034032 | 6052B0313301 | FMS 3*6 | A01 |  | 0.279 | HV350-450 | 白鋅(三)+除氫 |  | 用292-1536的料 | 18A |  |  |  |  | 業務
017(21)-050 | 11180001WZ034792 | 6052B0374301 | 梅花FMS/平底 #6*5.7 | A01 |  | 0.562 | HV350-450 | 白鋅(三)+除氫 |  | 用017(7)-373的料 | 18A |  |  |  |  | 業務
017(21)-051 | 11180001WN037742 | 6052B0249501 | IMS 3*5 | A01 | A00 | 0.474 | HV350-450 | 鎳+除氫 |  | 用017(7)-266的料 | 18A |  |  |  |  | 業務
017(21)-052 | 11180001ZN027282 | 6052B0340801 | FMS 5*12 | A01 |  | 1.445 | HV350-450 | 藍鋅(三)+除氫 |  | 用017(7)-370的料 | 18A |  |  |  |  | 業務
017(21)-053 | 11040000CL100412 | 6052B0382701 | FMS 6#*5A | A01 |  | 0.284 | 無 | 清洗 | NYLOK | 用017(7)-387的料 | SUS304 |  |  |  |  | 業務
017(21)-054 | 11040000CL100422 | 6052B0382801 | FMS 6#*4 | A02 |  | 0.235 | 無 | 清洗 | NYLOK | 用017(7)-388的料 | SUS304 |  |  |  |  | 業務
017(21)-055 | 11040000CL100522 | 6052B0385001 | FMS 4#*7.5 | A01 |  | 0.26 | 無 | 清洗 | NYLOK | 用017(7)-409的料 | SUS304 |  |  |  |  | 業務
017(21)-056 | 11040000CL001482 | 6052B0387101 | IMS/SW/FW 4*6.6 | A01 | A01 | 1.089 | 無 | 清洗 |  | 用017(7)-410的料 | SUS304 |  |  |  |  | 業務
017(21)-057 | 11180001BZ045282 | 6052B0428401 | IMS 3*4.5 | A01 |  | 0.488 | HV350-450 | 黑鋅(三)+除氫 |  | 用017(7)-524的料 | 18A |  |  |  |  | 業務
017(21)-058 | 11180001ZN027972 | 6052B0467401 | 梅花IMS-4A 3*4.2+1.6 | A01 |  | 0.579 | HV350-450 | 藍鋅(三)+除氫 |  | 用017(7)-513的料 | 18A |  |  |  |  | 業務
017(21)-059 | 11180001ZN025612 | 6052A0054101 | PMS/W 3*8+6.5 | A01 |  | 0.6 | HV350-450 | 藍鋅(三)+除氫 |  | 用292-287的料 | 18A |  |  |  |  | 業務
017(21)-060 | 11180001ZN022762 | 6052B0028801 | PMS/下花齒 2.5*4A | A01 | A01 | 0.277 | HV400-500(客戶要求) | 藍鋅(三)+除氫 |  | 用017(7)-132的料 | 18A |  |  |  |  | 業務
017(21)-061 | 11180001ZN101992 | 6052B0403802 | (-)梅花TMS 6#*5.5 | A01 | A01 | 0.749 | HV350-450 | 藍鋅(三)+除氫 | NYLOK(對邊)(尾部留0牙不塗,塗布4mm長) | 用017(7)-451的料 | 18A |  |  |  |  | 業務
017(21)-062 | 11180001ZN101652 | 6052B0333901 | 梅花FMS #6*6.35 | A01 | A01 | 0.489 | HV350-450 | 藍鋅(三)+除氫 | NYLOK(留0-0.8mm,點3.2+/-0.8mm) | 用017(7)-346的料 | 18A |  |  |  |  | 業務
017(21)-063 | 11180001ZN101412 | 6052B0287601 | IMS 3*6.8 | A01 | A01 | 0.444 | HV350-450 | 藍鋅(三)+除氫 | NYLOK(對邊) | 用017(7)-298的料 | 18A |  |  |  |  | 業務
017(21)-064 | 11180001ZN101772 | 6052B0350901 | IMS 3*4 | A01 |  | 0.326 | HV350-450 | 藍鋅(三)+除氫 | NYLOK | 用017(7)-366的料 | 18A |  |  |  |  | 業務
017(21)-065 | 11180001WN132932 | 6052B0051802 | IMS 6#*5 | A01 | A01 | 0.482 | HV350-450 | 鎳+除氫+防銹油 | NYLOK | 用292-782的料 | 18A |  |  |  |  | 業務
017(21)-066 | 11180001WN144392 | 6052B0609701 | 手鎖螺絲-4 M3*6.5 | A01 |  | 1.903 | HV350-450 | 鎳 | PATCH |  | 18A |  | 44229 | Y13-210202008
017(21)-067 | 11180001ZN100892 | 6052B0143102 | FMS/平底 #4*3.17A | A01 | A01 | 0.18 | HV350-450 | 藍鋅(三)+除氫 | NYLOK(尾部留0.5mm不塗) | 用017(7)-167的料 | 18A |  |  |  |  | 業務
017(21)-068 | 11180001ZN028832 | 6052B0158101 | PMS #10*1/2" | A01 | A01 | 2.7 | HV350-450 | 藍鋅(三)+除氫 |  | 用017(7)-578的料 | 1018A |  |  |  |  | 業務
017(21)-069 | 11180001BZ039692 | 6052B0069701 | CMS 2*3.5 | A03 |  | 0.2 | HV350-450 | 黑鋅(三)+除氫 |  | 用017(7)-296的料 | 18A |  |  |  |  | 業務
017(21)-070 | 11180001ZN024662 | 6052B0188801 | HMS/W 3*5.31 | A00-00 |  | 0.65 | HV350-450 | 藍鋅(三)+除氫 |  | 用017(7)-192的料 | 18A |  |  |  |  | 業務
017(21)-071 | 11180001WZ131912 | 6052B0257501 | IMS-4 3.5*5+7.1 | A01-A |  | 1.32 | HV350-450 | 白鋅(三)+除氫 | NYLOK(從臺階下開始量留0.75mm塗2.5mm) | 用017(7)-273的料 | 18A |  |  |  |  | 業務
017(21)-072 | 11180001ZN101382 | 6052B0280801 | IMS 2*5.5 | A01 |  |  | HV350-450 | 藍鋅(三)+除氫 | NYLOK | 用292-1401的料 | 18A |  |  |  |  | 業務
017(21)-073 | 11180001BZ102992 | 6052B0306301 | IMS 3*3.5A (REV:01) | A01 |  | 0.199 | HV450以上 | 黑鋅(三)+除氫+防銹油 | NYLOK | 用017(3)-031的料 | 1018A |  |  |  |  | 業務
017(21)-074 | 11180001ZN023902 | 6052B0165501 | 梅花FMS #6*4.5A | A02 | A02 | 0.248 | HV350-450 | 藍鋅(三)+除氫 |  | 用017(7)-164的料 | 18A |  |  |  |  | 業務
017(21)-075 | 11180001BZ037722 | 6052B0127101 | FMS 3*4 | A01 | A01 | 0.209 | HV350-450 | 黑鋅(三)+除氫 |  | 用292-1065的料 | 18A |  |  |  |  | 業務
017(21)-076 | 11180001ZN024452 | 6052B0180101 | HMS/W/下花齒 3*5.3+7.5 | A01 |  | 0.744 | HV350-450 | 藍鋅(三)+除氫 |  | 用292-794的料 | 18A |  |  |  |  | 業務
017(21)-077 | 11180001ZN101102 | 6052B0226102 | 梅花FMS 3*3.2 | A00-00 |  | 0.177 | HV350-450 | 藍鋅(三)+除氫 | NYLOK | 用017(7)-245的料 | 18A |  |  |  |  | 業務
017(21)-078 | 14152400WZ000022 | 6052B0280701 | (-)AUT M3*6.6*5.5 | A01 |  | 1.155 | 無 | 白鋅(三)+除氫 |  | 用292-1402的料 | 1215 |  |  |  |  | 業務
017(21)-079 | 11180001ZN102092 | 6052B0436601 | 梅花CMS 2.5*5 | A01 | A01 | 0.33 | HV350-450 | 藍鋅(三)+除氫 | PATCH(留0-0.58mm,塗3.4mm MIN) | 用017(7)-492的料 | 18A | ★ |  |  |  | 業務
017(21)-080 | 11180001ZN025852 | 6052B0295301 | 梅花FMS 3*5.2 | A01 | A01 | 0.282 | HV350-450 | 藍鋅(三)+除氫 |  | 用017(7)-321的料 | 18A | ★ |  |  |  | 業務
017(21)-081 | 11152600ZN000012 | 6052B0610001 | 六角柱 M3*43.3+6.93 | A01 |  | 11.87 | 無 | 藍鋅(三)+除氫 |  | 用017(7)-604的料 | 1215 |  |  |  |  | 業務
017(21)-082 | 11180000WN000322 | 6052A0014201 | PMS/W 3*5+7 | A01 |  | 0.565 | 無 | 鎳+除氫 |  | 用017(5)-017的料 | 1018A |  |  |  |  | 業務
017(21)-083 | 11180001ZN101252 | 6052B0249401 | 梅花FMS 2.5*5 | A02-B |  | 0.161 | HV350-450 | 藍鋅(三)+除氫 | 對邊NYLOK(從尾部開始測量留1mm,塗2mm,鎖附扭力2±0.3kgf.cm) | 用017(7)-268的料 | 18A |  |  |  |  | 業務
017(21)-084 | 14152600BZ100022 | 6052B0251401 | 六角柱 #4*8+4+4.94 | A01-A |  | 0.798 | 無 | 黑鋅(三)+除氫 | NYLOK | 用017(7)-294的料 | 1215 |  |  |  |  | 業務
017(21)-085 | 11180001BZ139202 | 6052B0263901 | 梅花FMS 2.5*5 | A01-A |  | 0.161 | HV350-450 | 黑鋅(三)+除氫 | 對邊NYLOK(從尾部開始測量留1mm,塗2.5mm,鎖附扭力2±0.3kgf.cm) | 用017(7)-278的料 | 18A |  |  |  |  | 業務
017(21)-086 | 11180001WZ010002 | 6052B0027301 | FMS 6#*6A | A01 | A01 | 0.305 | HV350-450 | 白鋅(三)+除氫 |  | 用017(5)-015的料 | 1018A |  |  |  |  | 業務
017(21)-087 | 11180001WN137782 | 6052B0328601 | FMS 6#*3.3 | A01 |  | 0.171 | HV350-450 | 鎳+除氫 | NYLOK | 用017(7)-343的料 | 18A |  |  |  |  | 業務
017(21)-088 | 11180001WN137782 | 6052B0626101 | 六角柱 M3*8+5.5 | A01 |  |  | 無 | 鎳+除氫 |  | 用017(7)-607的料 | 1215 |  |  |  |  | 業務
017(21)-089 | 11180001ZN014502 | 6052B0005701 | 梅花FMS #6*4 | A02 | A02 | 0.18 | HV350-450 | 藍鋅(三)+除氫 |  | 用017(7)-110的料 | 1018A |  |  |  |  | 業務
017(21)-090 | 11180001ZN002922 | 6052B0024201 | (-)梅花CMS-3/下花齒 6#*5/16A | A01 | A01 | 1.005 | HV480以上 | 藍鋅(三) |  | 用017(3)-041的料 | 1018A |  |  |  |  | 業務
017(21)-091 | 11180001BZ017722 | 6052B0024601 | (-)梅花CMS-3/下花齒 3*5A (REV:A) | A01 | A01 | 0.8133 | HV480以上 | 黑鋅(三)+除氫 |  | 用017(3)-035的料 | 1018A |  |  |  |  | 業務
017(21)-092 | 11180001ZN101442 | 6052B0281001 | TP梅花FMS 3*6 | A01 |  | 0.34 | HV350-450 | 藍鋅(三)+除氫 | NYLOK | 用292-1403的料 | 18A | ☆ |  |  |  | 業務
017(21)-093 | 11180001ZN025502 | 6052B0208701 | 梅花IMS 3*4.5 | A00-00 |  | 0.317 | HV350-450 | 藍鋅(三)+除氫 |  | 用017(7)-284的料 | 18A |  |  |  |  | 業務
017(21)-094 | 11180001BZ151112 | 6052B0611101 | FMS/半牙 3*10 | A01 |  | 0.5 | HV350-450 | 黑鋅(三)+除氫 | PATCH |  | 18A |  | 44284 | Y13-210329001
017(21)-095 | 11180001BZ147932 | 6052B0489501 | FMS 6#*4 | A01 |  | 0.23 | HV350-450 | 黑鋅(三)+除氫 | PATCH | 用017(7)-549的料 | 18A |  |  |  |  | 業務
017(21)-096 | 11180001BZ045482 | 6052B0476201 | CMS 3*4 | A01 | A01 | 0.292 | HV350-450 | 黑鋅(三)+除氫 |  | 用017(7)-530的料 | 18A |  |  |  |  | 業務
017(21)-097 | 14152600ZN000132 | 6052B0362601 | 六角柱M2.5*5.5*9.4 | A01 |  | 1.434 | 無 | 藍鋅(三)+除氫 |  | 用017(7)-407的料 | 1215 | 外購件 |  |  |  | 業務
017(21)-098 | 11180001ZN102232 | 6052B0462001 | PMS-5A 3*3.2+56.8 | A01 |  | 4.088 | HV350-450 | 藍鋅(三)+除氫 | PATCH | 用292-2061的料 | 18A |  |  |  |  | 業務
017(21)-099 | 11180001WZ036472 | 6Y52B0539701 | IMS 3*4 | A01 |  | 0.257 | HV350-450 | 白鋅(三)+除氫 |  | 用017(7)-566的料 | 18A |  |  |  |  | 業務
017(21)-100 | 11180001ZN101352 | 6052B0272201 | HMS/W/下花齒 3*5+7 | A01 | A01 | 0.68 | HV350-450 | 藍鋅(三)+除氫 | NYLOK | 用017(7)-288的料 | 18A |  |  |  |  | 業務
017(21)-101 | 11180001WN141712 | 6052B0591501 | IMS 3*3 | A01 | A01 | 0.215 | HV350-450 | 鎳+除氫 | NYLOK | 用342-521的料 | 18A |  |  |  |  | 業務
017(21)-102 | 11180011ZN000932 | 6052B0406801 | PMS/IKW 3*5 | A01 | A01 | 0.504 | HV350-450 | 藍鋅(三)+除氫 |  | 用017(7)-440的料 | 18A |  |  |  |  | 業務
017(21)-103 | 11180001ZN024632 | 6052B0189801 | 梅花CMS 3*6.8 | A00-00 | A00-00 | 0.68 | HV350-450 | 藍鋅(三)+除氫 |  | 用292-865的料 | 18A | 自動篩選 |  |  |  | 業務
017(21)-104 | 11180001ZN024662 | 6Y52B0660201 | HMS/W 3*5.31 | A01 |  | 0.65 | HV350-450 | 藍鋅(三)+除氫 |  | 用017(7)-192的料 | 18A | 自動篩選 |  |  |  | 業務
017(21)-105 | 14152600ZN000212 | 6052B0576401 | (-)六角柱 M3*3.5+4+4.7 | A01 | A01 | 0.558 | 無 | 藍鋅(三)+除氫 |  | 用017(7)-610的料 | 1215 |  |  |  |  | 業務
017(21)-106 | 11180001ZN100862 | 6052B0046901 | FMS 3*6A | A01 | A01 | 0.31 | HV350-450 | 藍鋅(三)+除氫 | NYLOK | 用017(7)-610的料 | 18A |  |  |  |  | 業務
017(21)-107 | 11180001ZN023192 | 6052B0155501 | (一)梅花CMS 3*5A | A01 |  | 0.4 | HV350-450 | 藍鋅(三)+除氫 |  | 用017(7)-144的料 | 18A |  |  |  |  | 業務
017(21)-108 | 11180001WN133132 | 6052B0679201 | IMS 2.5*4 | A01 |  | 0.18 | HV350-450 | 鎳 | NYLOK | 用159-023的料 | 18A |  |  |  |  | 工程
017(21)-109 | 11180001BZ144582 | 6052B0576501 | FMS 3*6 | A01 | A01 | 0.34 | HV350-450 | 黑鋅(三)+除氫 | NYLOK | 用168-1668的料 | 18A |  |  |  |  | 業務
017(21)-110 | 11180001ZN001582 | 6052B0030401 | (-)梅花IMS 6#*0.125"A | A01 | A01 | 0.467 | HV350-450 | 藍鋅(三)+除氫 |  | 用292-194的料 | 1018A |  |  |  |  | 業務
017(21)-111 | 11180001ZN027832 | 6052B0432601 | (-)梅花CTS-3 6#*6.5 | A01 |  | 0.774 | HV450-550 | 藍鋅(三)+除氫 |  | 用017(7)-467的料 | 18A |  |  |  |  | 業務
017(21)-112 | 14152601ZN100062 | 6052B0666201 | (-)六角柱 M3*4+38+7 | A01 |  | 12.175 | HV350-450 | 藍鋅(三)+除氫 | PATCH(涂3-5牙) | 外購件 | 1215 |  | 44624 | Y13-220304004
017(21)-113 | 11180001ZN024092 | 6052B0066501 | PMS 2*8A | A01 | A01 | 0.205 | HV350-450 | 藍鋅(三)+除氫 |  | 用292-690的料 | 18A |  |  |  |  | 業務
017(21)-114 | 11180001ZN103192 | 6052B0281501 | 梅花FMS 3*3.2 | A01 |  | 0.181 | HV350-450 | 藍鋅(三)+除氫 | PATCH | 用017(7)-627的料 | 18A |  |  |  |  | 業務
017(21)-115 | 11180001ZN102622 | 6052B0525001 | IMS 3*6 | A01 | A01 | 0.367 | HV350-450 | 藍鋅(三)+除氫 | PATCH | 用017(7)-594的料 | 18A |  |  |  |  | 業務
017(21)-116 | 11180001ZN027522 | 6052B0701201 | PTS-3 4*10 | A01 |  | 1.07 | HV450-550 | 藍鋅(三) |  | 用006-477的料 | 18A |  |  |  |  | 工程
017(21)-117 | 11180001ZN029602 | 6052B0629001 (DELL:VGRNV) | IMS 3*6 | A01 | A00-00 | 0.464 | HV350-450 | 藍鋅(三)+除氫 |  |  | 18A |  | 44363 | Y13-210616007
017(21)-118 | 11180001ZN029592 | 6Y52B0466201 | 梅花FMS 3*3.2 | A01 |  | 0.177 | HV350-450 | 藍鋅(三)+除氫 |  | 參考017(7)-229退鍍,詳情見圖面 | 18A |  | 44830 | Y13-220926012
017(21)-119 | 11180001BZ140412 | 6052B0344001 | PMS 3*8 | A01 |  | 0.55 | HV350-450 | 黑鋅(三)+除氫 | NYLOK | 用738-157的料 | 18A |  |  |  |  | 業務
017(21)-120 | 11180001ZN103472 | 6052B0684801 | (一)梅花CMS/下花齒 #6*3/16 | A01 |  | 0.94 | HV350-450 | 藍鋅(三)+除氫 | PATCH(對邊,留0-1牙,塗3-5牙) | 用017(7)-115+NY(留0-1牙,塗3-5牙)對邊 | 18A |  | 44888
017(21)-121 | 11180001WN136692 | 6052B0685601 | IMS 2.5*5 | A01 |  | 0.282 | HV350-450 | 鎳 | PATCH | 用168-1194的料 | 18A |  |  |  |  | 業務
017(21)-122 | 11180001ZN103572 | 6052B0713301 | FMS 3*3.2 | A01 |  | 0.167 | HV350-450 | 藍鋅(三) | PATCH |  | 18A |  | 44981 | Y13-230224001
017(21)-123 | 14152601ZN100082 | 6052B0714301 | (-)六角柱 M3*5+38+7.5 | A02 |  | 13.896 | HV350-450 | 藍鋅(三) | PATCH(TSN)(塗3-5牙) | 外購件 | 1215 |  | 44993 | Y13-230308006
017(21)-124 | 11180001ZN101462 | 6052B0251301 | IMS 3*3.8 | A01 | A01-A | 0.453 | HV350-450 | 藍鋅(三)+除氫 | NYLOK(鎖附力61b-in) | 用017(7)-315的料 | 18A |  |  |  |  | 業務
017(21)-125 | 11180001ZN024802 | 6052A0018101 | (+)(-)PMS 4*8 | A02 | A02 | 1.052 | HV350-450 | 藍鋅(三)+除氫 |  | 用017(7)-205的料 | 18A |  |  |  |  | 業務
017(21)-126 | 11180001ZN028652 | 6052B0503201 | PTS 5*10 | A01 | A01 | 2.181 | HV450-550 | 藍鋅(三)+除氫 |  |  | 18A |  |  |  |  | 業務
017(21)-127 | 11180001WZ132752 | 6Y52B0733801 | CMS 4*7.5 | A01 |  | 1.343 | HV350-450 | 白鋅(三) | NYLOK+防銹油 |  | 18A |  |  |  |  | 業務
017(21)-128 | 11180001ZN029732 | 6052B0738501 | PMS 5*12.9 | A01 | A01 | 2.768 | HV350-450 | 藍鋅(三)+除氫 |  |  | 18A |  | 45194 | Y13-230925004 | 45225
017(21)-129 | 14152400ZN000252 | 6Y52B0740201 | PIN柱 M3*4.7+13+9 | A01 |  | 2.799 | 無 | 藍鋅(三)+除氫 |  |  | 1215 | 外購件 |  |  | 45251
017(21)-130 | 11180001ZN023392 | 6052B0155701 | FMS 2*4A | A01 | A01 | 0.07 | HV350-450 | 藍鋅(三)+除氫 |  | 用017(7)-147的料 | 18A |  |  |  |  | 業務
017(21)-131 | 11180001BZ150042 | 6052B0590101 | FMS 3*4.5 | A01 |  | 0.224 | HV350-450 | 黑鋅(三)+除氫 | PATCH | 用017(7)-597的料 | 18A |  |  |  |  | 業務
017(21)-132 | 11180001BZ146882 | 6052B0397201 | (-)梅花CMS/下花齒 6#*6.3 | A01 | A01 | 0.99 | HV350-450 | 黑鋅(三)+除氫 | PATCH(留0-0.8mm,塗4.0±0.8mm) | 用292-2032的料 | 18A |  |  |  |  | 業務
017(21)-133 | 11180011ZN100202 | 6052B0757501 | (+)(-)PMS/SW/FW 5*7 | A01 |  | 2.645 | HV350-450 | 藍鋅(三) | PATCH | 用1273-005的料 | 18A |  |  |  |  | 工程
017(21)-134 | 11180001ZN001712 | 6052B0027701 | BMS 2.5*6A | A01 | A01 | 0.336 | HV400-500 | 藍鋅(三)+除氫 |  | 用017(7)-087的料 | 1018A
017(21)-135 | 14152601ZN100082 | 6052B0714302 | (-)六角柱 M3*5+38+7.5 | A02 |  | 13.896 | HV350-450 | 藍鋅(三) | PATCH(TSN)(塗3-5牙) | 用017(21)-123的料 | 1215 | 外購件 |  |  | 45509 | 工程
017(21)-136 | 11180001BZ049822 | 6052B0745301 | 梅花CMS 6#*6.97 | A01 |  | 0.702 | HV350-450 | 黑鋅(三)+除氫 |  |  | 18A |  |  |  |  | 業務
017(21)-137 | 11180001BN134372 | 6052B0795701 | PMS/W 3*4+10 | A01 |  | 0.896 | HV350-450 | 黑鎳+除氫 | NYLOK | 用168-1417的料 | 18A
017(21)-138 | 11180001ZN027072 | 6052B0355801 | IMS 3*5.8 | A00 |  | 0.522 | HV350-450 | 藍鋅(三)+除氫 |  | 用017(6)-561的料 | 18A |  |  |  |  | 業務
017(21)-139 | 11180001ZN102342 | 6052B0402901 | 梅花FMS 3*4.2 | A00-00 |  | 0.213 | HV350-450 | 藍鋅(三)+除氫 | PATCH(一出扭力≥2.5kgf-cm,五出扭力≥0.61kgf-cm) | 用292-2230的料 | 18A |  |  |  |  | 業務
017(21)-140 | 11180001ZN028662 | 6052B0476501 | (-)梅花TMS-3 #6*4.57 | A01 |  | 0.695 | HV450-550 | 藍鋅(三)+除氫 |  | 用017(7)-571的料 | 18A |  |  |  |  | 業務
017(21)-141 | 11180001ZN103972 | 6052B0779101 | 梅花CMS-4 4*5.25+25.8 | A01 | A00-00 | 4.35 | HV350-450 | 藍鋅(三)+除氫 | PATCH(涂4mmREF) | 用017(7)-701的料 | 18A |  |  |  |  | 業務
017(21)-142 | 11180001ZN103962 | 6052B0779001 | 梅花CMS-4 4*5.2+9.5 | A01 | A00-00 | 2.387 | HV350-450 | 藍鋅(三)+除氫 | PATCH(涂4mmREF) | 用017(7)-700的料 | 18A |  |  |  |  | 業務
017(21)-143 | 11180001BZ145412 | 6052B0384001 | 梅花CMS 6#*6.5 | A01 |  |  | HV350-450 | 黑鋅(三)+除氫 | NYLOK(留1-2牙不塗,塗4-6牙) | 用017(7)-438的料 | 18A |  |  |  |  | 業務
017(21)-144 | 14152601ZN100112 | 6052B0835301 | 六角柱 M3*5+7.3+6 | A01 |  | 1.49 | HV300-400 | 藍鋅(三) | PATCH(TSN) |  | 1215 |  |  | Y13-250410005 | 45789
017(21)-145 | 14152201ZN000012 | 6052B0835501 | (-)六角螺母 M3*5.5*11.3 | A01 |  | 1.61 | HV300-400 | 藍鋅(三) |  |  | 1215 |  |  | 拿Y13-250410003做的返工成一字 | 45789
017(21)-146 | 14152201ZN000022 | 6052B0835201 | (-)六角螺母 M3*5*10 | A01 |  | 1.16 | HV300-400 | 藍鋅(三) |  |  | 1215 |  |  | 拿Y13-250410004做的返工成一字 | 45789
017(21)-147 | 11180001ZN104342 | 6052B0839501 | FMS 3*6 | A01 |  | 0.278 | HV350-450 | 藍鋅(三) | PATCH |  | 18A |  |  | Y13-250626006 | 45876
017(21)-148 | 11180001WN148162 | 6052B0349801 | IMS 3*6 | A01 |  | 0.604 | HV350-450 | 鎳 | PATCH |  | 18A |  |  | Y13-250722002 | 45876
017(21)-149 | 11180001ZN030402 | 6052B0846401 | BMS 10#*16.5 | A01 |  | 3.2 | HV350-450 | 藍鋅(三) |  |  | 18A
017(21)-150 | 14152401ZN100032 | 6052B0804101 | 六角车件 M4*27.2+9.5+6 | A01 | A00-00 | 5.179 | HV300-450(客戶要求) | 藍鋅(三)+除氫 | PATCH(TSN,涂2.8ref) | 用017(7)-711的料 | 1215 |  |  |  |  | 業務
017(21)-151 | 14152601ZN100122 | 6052B0848401 | 六角柱 M3*5+13.3+6 | A01 |  | 2.82 | HV300-400 | 蓝锌(三) | PATCH(TSN) |  | 1215 | 外购 | 2025-09-29 | Y13-250929001 | 2025-11-06
017(21)-152 | 11180001ZN104602 | 6052B0843201 | CMS-4/下花齿 3*3+1.8 | A01 |  | 1.2 | HV350-450 | 蓝锌(三) | PATCH |  | 18A |  | 2025//7/30 | Y13-250730007 | 2025-11-14
017(21)-153 | 11180001ZN030512 | 6052V0005701 | 梅花CTS 3*6 | A01 |  | 0.464 | HV450-550 | 蓝锌(三) |  |  | 18A |  | 20252/21 | Y13-250221002 | 226/2/26
Note on F4: gc007: 2024/5/14孫麗雯下變更單E240506增加圖面版本號A01
Note on F5: Administrator: 2024/5/14孫麗雯下變更單E240506增加圖面版本號A02
Note on J5: Administrator: 2024/9/3按广达稽核专案会议要求，017-7所有镀锌，镀镍和锌镍合金料件，全部增加除氢。有共用料的，一起增加除氢。
Note on F6: gc007: 2024/5/14孫麗雯下變更單E240506增加圖面版本號A01
Note on F7: Administrator: 2024/5/14孫麗雯下變更單E240506增加圖面版本號A01
Note on J7: Administrator: 2024/9/3按广达稽核专案会议要求，017-7所有镀锌，镀镍和锌镍合金料件，全部增加除氢。有共用料的，一起增加除氢。
Note on F8: gc007: 2024/5/14孫麗雯下變更單E240506增加圖面版本號A01
Note on B9: gc007: 2025/9/26张梦梦下达变更单E250940要求镀层由镍变更为蓝锌，主料292-115，共用料017(7)-056，017(21)-006一起变更
Note on F9: gc007: 2024/5/14孫麗雯下變更單E240506增加圖面版本號A01
Note on F10: gc007: 2024/5/14孫麗雯下變更單E240506增加圖面版本號A01
Note on J10: gc007: 2022/1/11王沛邮件要求增加防锈油
Note on F12: gc007: 2024/5/14孫麗雯下變更單E240506增加圖面版本號A01
Note on J12: Administrator: 2024/9/3按广达稽核专案会议要求，017-7所有镀锌，镀镍和锌镍合金料件，全部增加除氢。有共用料的，一起增加除氢。
Note on F13: gc007: 2024/5/14孫麗雯下變更單E240506增加圖面版本號A02
Note on F14: gc007: 2024/5/14孫麗雯下變更單E240506增加圖面版本號A02
Note on F16: gc007: 2024/5/14孫麗雯下變更單E240506增加圖面版本號A01
Note on F17: Administrator: 2024/5/14孫麗雯下變更單E240506增加圖面版本號A01
Note on F18: Administrator: 2024/5/14孫麗雯下變更單E240506增加圖面版本號A01
Note on J18: Administrator: 2024/9/3按广达稽核专案会议要求，017-7所有镀锌，镀镍和锌镍合金料件，全部增加除氢。有共用料的，一起增加除氢。
Note on F19: Administrator: 2024/5/14孫麗雯下變更單E240506增加圖面版本號A01
Note on F20: gc007: 2024/5/14孫麗雯下變更單E240506增加圖面版本號A01
Note on J21: Administrator: 2024/9/3按广达稽核专案会议要求，017-7所有镀锌，镀镍和锌镍合金料件，全部增加除氢。有共用料的，一起增加除氢。
Note on F22: Administrator: 2024/5/14孫麗雯下變更單E240506增加圖面版本號A01
Note on F23: Administrator: 2024/5/14孫麗雯下變更單E240506增加圖面版本號A01
Note on F24: gc007: 2024/5/14孫麗雯下變更單E240506增加圖面版本號A03
Note on F27: Administrator: 2024/5/14孫麗雯下變更單E240506增加圖面版本號A01
Note on J28: Administrator: 2024/9/3按广达稽核专案会议要求，017-7所有镀锌，镀镍和锌镍合金料件，全部增加除氢。有共用料的，一起增加除氢。
Note on F29: Administrator: 2024/5/14孫麗雯下變更單E240506增加圖面版本號A01
Note on J29: yulinmufeng: 13/7/8業務吳彭下變更單要求增加E-515封閉劑煙霧時間管控4H無紅銹 2024/9/3按广达稽核专案会议要求，017-7所有镀锌，镀镍和锌镍合金料件，全部增加除氢。有共用料的，一起增加除氢。
Note on F30: Administrator: 2024/5/14孫麗雯下變更單E240506增加圖面版本號A01
Note on F31: gc007: 2024/5/14孫麗雯下變更單E240506增加圖面版本號A01
Note on E34: gc007: 2024/5/14孫麗雯下變更單E240506更改版本號A01
Note on F34: Administrator: 2021/3/16鲁明婧郵件要求增加图面的版本号A01
Note on F36: gc007: 2024/5/14孫麗雯下變更單E240506增加圖面版本號A01
Note on F37: gc007: 2024/5/14孫麗雯下變更單E240506增加圖面版本號A01
Note on F39: Administrator: 2024/5/14孫麗雯下變更單E240506增加圖面版本號A01
Note on K39: gc007: 2023/12/8張建坤發郵件要求8043A0006001耐落后增加封闭工艺.共用料一并增加
Note on J43: Administrator: 2024/9/3按广达稽核专案会议要求，017-7所有镀锌，镀镍和锌镍合金料件，全部增加除氢。有共用料的，一起增加除氢。
Note on F44: gc007: 2024/5/14孫麗雯下變更單E240506增加圖面版本號A01
Note on F45: gc007: 2024/5/14孫麗雯下變更單E240506增加圖面版本號A01
Note on F46: gc007: 2024/5/14孫麗雯下變更單E240506增加圖面版本號A01
Note on J46: Administrator: 按广达稽核专案会议要求，017-7所有镀锌，镀镍和锌镍合金料件，全部增加除氢。有共用料的，一起增加除氢。
Note on F47: gc007: 2024/5/14孫麗雯下變更單E240506增加圖面版本號A01
Note on J47: Administrator: 2022/11/28魯明婧郵件要求增加除氢
Note on F48: gc007: 2024/5/14孫麗雯下變更單E240506增加圖面版本號A01
Note on J48: Administrator: 按广达稽核专案会议要求，017-7所有镀锌，镀镍和锌镍合金料件，全部增加除氢。有共用料的，一起增加除氢。
Note on F49: Administrator: 2024/5/14孫麗雯下變更單E240506增加圖面版本號A02
Note on J49: Administrator: 2024/9/3按广达稽核专案会议要求，017-7所有镀锌，镀镍和锌镍合金料件，全部增加除氢。有共用料的，一起增加除氢。
Note on F50: Administrator: 2024/5/14孫麗雯下變更單E240506增加圖面版本號A01
Note on F51: Administrator: 2024/5/14孫麗雯下變更單E240506增加圖面版本號A01
Note on J52: Administrator: 2024/9/3按广达稽核专案会议要求，017-7所有镀锌，镀镍和锌镍合金料件，全部增加除氢。有共用料的，一起增加除氢。
Note on E54: gc007: 2024/5/14孫麗雯下變更單E240506增加系統版本號A01 原A00
Note on F54: Administrator: 2021/3/16鲁明婧郵件要求增加图面的版本号A01-A 2025/7/9，張夢夢下達變更單E250715,要求版本號變更為A00
Note on F59: Administrator: 2024/5/14孫麗雯下變更單E240506增加圖面版本號A01
Note on E62: gc007: 2024/5/14孫麗雯下變更單E240506增加版本號A01 原B01
Note on J62: Administrator: 2024/9/3按广达稽核专案会议要求，017-7所有镀锌，镀镍和锌镍合金料件，全部增加除氢。有共用料的，一起增加除氢。
Note on F63: Administrator: 2024/5/14孫麗雯下變更單E240506增加圖面版本號A01
Note on F64: Administrator: 2024/5/14孫麗雯下變更單E240506增加圖面版本號A01
Note on F65: Administrator: 2024/5/14孫麗雯下變更單E240506增加圖面版本號A01
Note on K65: gc007: 201 6/12/21陳麗麗下變更單E1612018要求增加NYLOK特殊要求（留0-0.8mm,點3.2+/-0.8mm）
Note on F66: Administrator: 2024/5/14孫麗雯下變更單E240506增加圖面版本號A01
Note on F68: Administrator: 2024/5/14孫麗雯下變更單E240506增加圖面版本號A01
Note on J68: gc007: 2022/1/11王沛邮件要求增加防锈油
Note on F70: Administrator: 2024/5/14孫麗雯下變更單E240506增加圖面版本號A01
Note on E71: gc007: 2022/6/16增加版本号
Note on F71: Administrator: 2024/5/14孫麗雯下變更單E240506增加圖面版本號A01
Note on D72: yulinmufeng: 2014.5.23業務袁媛下變更單E1405011要求規格由IMS 2*3.5變更爲BMS 2*3.5取消NYLOK 2014/10/8業務下變更單E1410004規格由BMS 2*3.5變更為CMS 2*3.5
Note on K72: yulinmufeng: 取消 NILOK
Note on D74: yulinmufeng: 13/7/25 業務袁媛下變更單要求取消割槽規格由IMS-4/特殊 3.5*5+7.1變更為IMS-4 3.5*5+7.1
Note on K74: yulinmufeng: 13.12.26業務袁媛下變更單要求此料增加特殊耐落(留0.75mm涂2.5mm)
Note on J75: Administrator: 2024/9/3按广达稽核专案会议要求，017-7所有镀锌，镀镍和锌镍合金料件，全部增加除氢。有共用料的，一起增加除氢。
Note on J76: Administrator: 2024/9/3按广达稽核专案会议要求，017-7所有镀锌，镀镍和锌镍合金料件，全部增加除氢。有共用料的，一起增加除氢。
Note on F77: Administrator: 2024/5/14孫麗雯下變更單E240506增加圖面版本號A02
Note on F78: Administrator: 2024/5/14孫麗雯下變更單E240506增加圖面版本號A01
Note on J78: Administrator: 2024/9/3按广达稽核专案会议要求，017-7所有镀锌，镀镍和锌镍合金料件，全部增加除氢。有共用料的，一起增加除氢。
Note on J79: Administrator: 2024/9/3按广达稽核专案会议要求，017-7所有镀锌，镀镍和锌镍合金料件，全部增加除氢。有共用料的，一起增加除氢。
Note on J81: Administrator: 2024/9/3按广达稽核专案会议要求，017-7所有镀锌，镀镍和锌镍合金料件，全部增加除氢。有共用料的，一起增加除氢。
Note on F82: Administrator: 2024/5/14孫麗雯下變更單E240506增加圖面版本號A01
Note on F83: Administrator: 2024/5/14孫麗雯下變更單E240506增加圖面版本號A01
Note on E84: gc007: 2022/6/16增加版本号
Note on J84: Administrator: 2024/9/3按广达稽核专案会议要求，017-7所有镀锌，镀镍和锌镍合金料件，全部增加除氢。有共用料的，一起增加除氢。
Note on J85: YlmF: 2010/10/22業務王慧下內部聯絡單要求增加除氫工藝
Note on E86: yulinmufeng: 2014/4/16業務李穎下變更單E1404005版本號很據DELL版本號變更為A01-A(原版本號A01) 2016/1/25陳麗麗下變更單E1601016要求版本号由A01-A 变更为A02-B，其余尺寸按客户图面变更,NYLOK位置由留1mm,涂2.5mm變更為留1mm,涂2mm.
Note on K86: yulinmufeng: 13.10.25業務袁媛下變更單E1310019要求此料由普通耐落改為特殊耐落 14.02.20業務袁媛下變更單E1402012要求由特殊NYLOK(從頭表面開始測量留1.5mm不涂,涂2mm,鎖附扭力5lb-in)設變為Nylok對邊，扭力設計提升為： 2+-0.3kgf.cm，塗佈：設變為從尾部留1mm塗2.5mm。 共用料件670-003 869-001 一同設變 2016/1/25陳麗麗下變更單E1601016要求版本号由A01-A 变更为A02-B，其余尺寸按客户图面变更,NYLOK位置由留1mm,涂2.5mm變更為留1mm,涂2mm.
Note on E87: yulinmufeng: 2014/4/16業務李穎下變更單E1404005版本號很據DELL版本號變更為A01-A(原版本號A01)
Note on J87: Administrator: 2024/9/3按广达稽核专案会议要求，017-7所有镀锌，镀镍和锌镍合金料件，全部增加除氢。有共用料的，一起增加除氢。
Note on E88: yulinmufeng: 2014/4/16業務李穎下變更單E1404005版本號很據DELL版本號變更為A01-A(原版本號A01)
Note on K88: yulinmufeng: 13.10.25業務袁媛下變更單E1310020要求此料增加特殊耐落 14.02.20業務袁媛下變更單E1402013要求由特殊NYLOK(從頭表面開始測量留1.5mm不涂,涂2mm,鎖附扭力5lb-in)設變為Nylok對邊，扭力設計提升為： 2+-0.3kgf.cm，塗佈：設變為從尾部留1mm塗2.5mm。 共用料 869-002 一同設變
Note on F89: gc007: 2024/5/14孫麗雯下變更單E240506增加圖面版本號A01
Note on J89: Administrator: 按广达稽核专案会议要求，017-7所有镀锌，镀镍和锌镍合金料件，全部增加除氢。有共用料的，一起增加除氢。
Note on J91: Administrator: 2024/9/3按广达稽核专案会议要求，017-7所有镀锌，镀镍和锌镍合金料件，全部增加除氢。有共用料的，一起增加除氢。
Note on E92: gc007: 2024/5/14孫麗雯下變更單E240506更改版本號A02 原A01
Note on F92: gc007: 2024/5/14孫麗雯下變更單E240506增加圖面版本號A02
Note on F93: gc007: 2024/5/14孫麗雯下變更單E240506增加圖面版本號A01
Note on F94: gc007: 2024/5/14孫麗雯下變更單E240506增加圖面版本號A01
Note on J94: Administrator: 2024/9/3 按广达稽核专案会议要求，017-7所有镀锌，镀镍和锌镍合金料件，全部增加除氢。有共用料的，一起增加除氢。
Note on J95: Administrator: 2024/9/3按广达稽核专案会议要求，017-7所有镀锌，镀镍和锌镍合金料件，全部增加除氢。有共用料的，一起增加除氢。
Note on E99: gc007: 2019/5/31陳麗麗下變更單E190538由版本號T01變更為T02 2019/8/02陳麗麗下變更單E190801要求頭徑公差由4.20-4.40變更為4.10-4.50，頭厚公差由1.10-1.30變更為1.05-1.35，長度由3.90-4.10變更為3.85-3.95。版本號由T02變更為AX02 2019/8/22陳麗麗下變更單E190818要求版本號由AX02變更為AX03 2023/2/13張夢夢下變更單E230205要求版本号AX03变更为A01，共用料017(21)-096一起变更
Note on F99: gc007: 2024/5/14孫麗雯下變更單E240506增加圖面版本號A01
Note on J101: Administrator: 2024/9/3按广达稽核专案会议要求，017-7所有镀锌，镀镍和锌镍合金料件，全部增加除氢。有共用料的，一起增加除氢。
Note on F103: Administrator: 2024/5/14孫麗雯下變更單E240506增加圖面版本號A01
Note on F104: Administrator: 2024/5/14孫麗雯下變更單E240506增加圖面版本號A01
Note on J104: Administrator: 2024/9/3按广达稽核专案会议要求，017-7所有镀锌，镀镍和锌镍合金料件，全部增加除氢。有共用料的，一起增加除氢。
Note on F105: Administrator: 2024/5/14孫麗雯下變更單E240506增加圖面版本號A01
Note on F106: Administrator: 2025/11/18王沛邮件要求017(7)-194 017(21)-103 292-865 017(26)-003都更新为A00-00
Note on J106: Administrator: 2024/9/3按广达稽核专案会议要求，017-7所有镀锌，镀镍和锌镍合金料件，全部增加除氢。有共用料的，一起增加除氢。
Note on N106: 作者: 2017/11/06王沛郵件要求导自动筛选
Note on C107: gc007: 2022/5/30陳成龍郵件要求增加備註“英业达料号：6Y52B0660201，格琳料号（制造商料号）：6052B0188801”
Note on F108: Administrator: 2024/5/14孫麗雯下變更單E240506增加圖面版本號A01
Note on F109: Administrator: 2024/5/14孫麗雯下變更單E240506增加圖面版本號A01
Note on E110: gc007: 2019/6/20魯明婧郵件要求增加版本號A01
Note on L111: Administrator: 2022/8/05張夢夢下變更單E220804要求取消与002-973共用，变更与159-023共用
Note on F112: Administrator: 2024/5/14孫麗雯下變更單E240506增加圖面版本號A01
Note on J112: Administrator: 2024/9/3按广达稽核专案会议要求，017-7所有镀锌，镀镍和锌镍合金料件，全部增加除氢。有共用料的，一起增加除氢。
Note on F113: gc007: 2024/5/14孫麗雯下變更單E240506增加圖面版本號A01
Note on J113: Administrator: 2024/9/3按广达稽核专案会议要求，017-7所有镀锌，镀镍和锌镍合金料件，全部增加除氢。有共用料的，一起增加除氢。
Note on K115: Administrator: 2022/12/20張夢夢下變更單E221219要求变更制造规格.如附档图面，共用料738-644一起变更。(增加PATCH(涂3-5牙).增加导流孔,内螺纹深度由5.0改为8.0+-0.10,)
Note on J116: Administrator: 2024/9/3按广达稽核专案会议要求，017-7所有镀锌，镀镍和锌镍合金料件，全部增加除氢。有共用料的，一起增加除氢。
Note on F118: Administrator: 2024/5/14孫麗雯下變更單E240506增加圖面版本號A01
Note on F120: Administrator: 2023/2/27魯明婧郵件要求增加图面版本号：A00-00
Note on J122: Administrator: 2024/9/3按广达稽核专案会议要求，017-7所有镀锌，镀镍和锌镍合金料件，全部增加除氢。有共用料的，一起增加除氢。
Note on J123: Administrator: 按广达稽核专案会议要求，017-7所有镀锌，镀镍和锌镍合金料件，全部增加除氢。有共用料的，一起增加除氢。
Note on D126: gc007: 張夢夢下變更單E240805 螺纹长度加长1mm，如附件图面，共用料1141-514一起变更
Note on E126: Administrator: 2024/10/15張夢夢下變更單要求E241004 變更版本A01改成A02
Note on E127: Administrator: 2024/5/14孫麗雯下變更單E240506增加版本號A01 原（A01-A)
Note on F127: Administrator: 2024/5/14孫麗雯下變更單E240506增加圖面版本號A01-A
Note on F128: Administrator: 2024/5/14孫麗雯下變更單E240506增加圖面版本號A02
Note on F129: gc007: 2024/5/14孫麗雯下變更單E240506增加圖面版本號A01
Note on F131: Administrator: 2024/5/14孫麗雯下變更單E240506增加圖面版本號A01
Note on G132: Administrator: 毛坯單重
Note on F133: gc007: 2024/5/14孫麗雯下變更單E240506增加圖面版本號A01
Note on F135: Administrator: 2024/5/14孫麗雯下變更單E240506增加圖面版本號A01
Note on F137: gc007: 2024/5/14孫麗雯下變更單E240506增加圖面版本號A01
Note on D138: gc007: 張夢夢下變更單E240805 螺纹长度加长1mm，如附件图面，共用料1141-514一起变更
Note on F144: gc007: 2025/7/9,張夢夢下達變更單E250713，要求版本號變更為A00-00
Note on F145: gc007: 2025/7/9,張夢夢下達變更單E250714，要求版本號變更為A00-00
Note on D147: Administrator: 2025/7/18張夢夢下變更單E250733要求变更内螺纹深由5.3-5.8变更为5.9-6.4
Note on E147: Administrator: 2025/11/11张梦梦下变更单E251114要求版本号变更为A01
Note on E148: Administrator: 2025/11/11张梦梦下变更单E251115要求版本号变更为A01
Note on E149: Administrator: 2025/11/11张梦梦下变更单E251113要求版本号变更为A01
Note on G152: Administrator:預估