## 
上 海 格 琳 電 子 有 限 公 司
規格料號一覽表
客戶編號 | 公司料號 | 客戶料號 | 規 格 | 回簽 | 单重(g) | 每100重量(g) | 热处理 | 電鍍 | 耐落 | 備注1 | 材質 | 備註2 | 打樣日期 | 打樣單號 | 量產承認日期 | 共用郵件
1067-001 | 11180001BZ120102 | 50030A000139A | IMS/特殊 2*6A |  | 0.173 |  | HV350-450 | 黒鋅(三) | NYLOK+上漆 | 用088-179的料 | 1018 |  |  |  |  | 業務
1067-002 | 11180001BS103722 | 50030A000173A | IMS-4/特殊 2*3.8+1.2 |  | 0.15 |  | HV300-400 | 黑色鋅鎳合金(啞光) | NYLOK | 用738-366的料 | 18A |  |  |  |  | 業務
1067-003 | 11180001BS103732 | 50030A000174A | IMS-4/特殊 2*5.8+1.2 |  | 0.183 |  | HV300-400 | 黑色鋅鎳合金(啞光) | NYLOK(咖啡红) | 用738-367的料 | 18A |  |  |  |  | 業務
1067-004 | 11180001WS100442 | 50030A000175A | IMS-4A/特殊 2*3.8+1.2 |  | 0.147 |  | HV350-450 | 白色鋅鎳合金 | NYLOK | 用738-380的料 | 18A |  |  |  |  | 業務
1067-005 | 11180001WS100452 | 50030A000176A | IMS-4A/特殊 2*5.8+1.2 |  | 0.182 |  | HV350-450 | 白色鋅鎳合金 | NYLOK | 用738-381的料 | 18A |  |  |  |  | 業務
1067-006 | 11180001BS103742 | 50030A000193A | CMS/特殊 2*8 |  | 0.175 |  | HV350-450 | 黑色鋅鎳合金(啞光) | NYLOK | 用738-369的料 | 18A |  |  |  |  | 業務
1067-007 | 11180001BS103752 | 50030A000194A | CMS/特殊 2.5*9 |  | 0.282 |  | HV300-400 | 黑色鋅鎳合金(啞光) | NYLOK(咖啡紅) | 用738-370的料 | 18A |  |  |  |  | 業務
1067-008 | 11180001WN130152 | 50030A000195A | IMS 2.5*4.5 |  | 0.23 |  | HV350-450 | 鎳+除氫 | NYLOK(咖啡紅) | 用159-653的料 | 1018 |  |  |  |  | 業務
1067-009 | 11180001BS104002 | 50030A000189A | IMS-4A/特殊 2*3.8+2.2 |  | 0.176 |  | HV300-400 | 黑色鋅鎳合金(啞光) | NYLOK(咖啡紅) | 用738-382的料 | 18A |  |  |  |  | 業務
1067-010 | 11180001BS103992 | 50030A000190A | IMS-4A/特殊 2*5.2+2.3 |  |  |  | HV300-400 | 黑色鋅鎳合金(啞光) | NYLOK | 用738-383的料 | 18A |  |  |  |  | 業務
1067-011 | 11180001BS104012 | 50030A000196A | IMS-4A/特殊 2*2.5+2.5 |  |  |  | HV300-400 | 黑色鋅鎳合金(啞光) | NYLOK | 用738-384的料 | 18A |  |  |  |  | 業務
1067-012 | 11180001BS107242 | 50030A000865A | IMS-4/特殊 2*4.2(1.8)+1.9 |  | 0.27 |  | HV300-400 | 黑色鋅鎳合金(A系) | PATCH+封閉劑 | 用738-677的料 | 18A |  | 45154 | Y13-230816012 | 45207 | 業務
1067-013 | 11180001BS108802 | 50030A001172A | CMS-4-5A 2*3.7+2.8 |  | 0.26 |  | HV350-450 | 黑色锌镍合金(A系) | NYLOK（咖啡红，留0-1牙，涂3牙以上,一入值≤2.04kgf·cm\p一出值≥0.2kgf·cm\p五出值≥0.1kgf·cm) |  | 18A |  | 45965 | Y13-251104009 | 45978
1067-014 | 11180001BS108812 | 50030A001076A | CMS-4-5A 2.5*3.7+2.8 |  | 0.3 |  | HV350-450 | 黑色锌镍合金(A系) | NYLOK（留0-1牙，涂3牙以上,一入值≤1.70kgf·cm\p一出值≥0.35kgf·cm\p五出值≥0.25kgf·cm） |  | 18A |  | 45961 | Y13-251031003 | 45978
1067-015 | 12922700NN000012 | 50010A009461A | ETW M1.9(塑胶) |  | 0.021 |  | 无HV | 本色(白色) |  |  | POM |  | 45952 | Y13-251022002 | 45978
1067-016 | 12922700NN000012 | 50010A009395A | ETW M1.9(塑胶) |  | 0.021 |  | 无HV | 本色(白色) |  | 用1067-015的料 | POM |  |  |  |  | 工程
1067-017 | 11180001BZ153232 | 50030A001144A | IMS 2*3 |  | 0.088 |  | 表面HV350-450,芯部HV200-400(客戶要求) | 黑鋅(三)(鹽霧48H無紅銹) | NYLOK(90°-180°)(一入扭力≤1kgf.cm,一出扭力≥0.15kgf.cm,五出扭力≥0.08kgf.cm,且五出防松膠無塊狀剝落和露出金屬) | 用1141-417的料 | 18A | 自動篩選 |  |  |  | 工程
1067-018 | 11180001BS108652 | 50030A001184A | IMS-4-5B 2.5*3.35+3.7 |  | 0.35 |  | HV350-450 | 黑色锌镍合金(A系) | PATCH(涂0-0.45mm) | 用738-834的料 | 18A |  |  |  |  | 工程
1067-019 | 11180001BS105392 | 50030A000304A | IMS-4A/特殊 2*3.1+0.9 |  | 0.103 |  | HV300-400 | 黑色鋅鎳合金(A系) | PATCH | 用738-518的料 | 18A
1067-020 | 11180001WN107082 | 50030A001191A | IMS 2*2 |  | 0.105 |  | HV350-450 | 鎳 | NYLOK | 用159-278的料 | 18A
1067-021 | 11180001BS108652 | 50030A001156A | IMS-4-5B 2.5*3.35+3.7 |  | 0.35 |  | HV350-450 | 黑色锌镍合金(A系) | PATCH(涂0-0.45mm) | 用738-834的料 | 18A |  |  |  |  | 業務
Note on J4: gc007: 2016/12/22常偉偉郵件要求增加上漆工藝
Note on I5: gc007: 2018/4/25王沛要求黑色鋅鎳合金改為黑色鋅鎳合金(啞光)
Note on I6: gc007: 2018/4/25王沛要求黑色鋅鎳合金改為黑色鋅鎳合金(啞光)
Note on J6: gc007: 2017/11/07陈丽丽下变更单E1711002要求耐落变更为红色耐落(NYLOK(咖啡红))
Note on I9: gc007: 2018/4/25王沛要求黑色鋅鎳合金改為黑色鋅鎳合金(啞光)
Note on I10: gc007: 2018/4/25王沛要求黑色鋅鎳合金改為黑色鋅鎳合金(啞光)
Note on I11: Administrator: 2024/9/3按广达稽核专案会议要求，017-7所有镀锌，镀镍和锌镍合金料件，全部增加除氢。有共用料的，一起增加除氢。
Note on I12: gc007: 2018/4/25王沛要求黑色鋅鎳合金改為黑色鋅鎳合金(啞光)
Note on I13: gc007: 2018/4/25王沛要求黑色鋅鎳合金改為黑色鋅鎳合金(啞光)
Note on I14: gc007: 2018/4/25王沛要求黑色鋅鎳合金改為黑色鋅鎳合金(啞光)
Note on J16: Administrator: 2026/1/14采购王永菊邮件要求锁定新康明 2026/3/18张梦梦下发变更单E260311要求耐落颜色变更为咖啡红，共用料801-144，801-140一起变更
Note on J17: Administrator: 2026/1/14王沛邮件要求锁定新康明
Note on F18: Administrator: 预估
Note on F19: Administrator: 预估
Note on B20: gc007: 2025/12/18孙丽雯下发变更单E251227要求取消共用1067-013，改为共用1141-417（HQ26904002000）
Note on J20: gc007: 2023/10/23張夢夢下變更單E231011要求防松胶由耐落变更为防松胶(耐固) 2023/10/26張夢夢下變更單E231015要求防松胶由防松胶(耐固)变更为耐落
Note on D21: Administrator: 2026/1/26孙丽雯下变更单E260115要求增加槽宽管控1.0-1.10（重点）其他不变，共用料725-192/801-138/1067-018一起變更
Note on D24: Administrator: 2026/1/26孙丽雯下变更单E260115要求增加槽宽管控1.0-1.10（重点）其他不变，共用料725-192/801-138/1067-018一起變更