## Sheet1
上 海 格 琳 電 子 有 限 公 司
規格料號一覽表
客戶編號 | 公司料號 | 客戶料號 | 規 格 | 回簽 | 单重(g) | 热处理 | 電鍍 | 耐落 | 備注1 | 材質 | 備 注2 | 打樣日期 | 打樣單號 | 量產承認日期 | 共用郵件
107-001 | 11180001BZ011032 | 2-172-904-01 | IPTS-3 2*2.5A |  | 0.08 | 有 | 黑鋅(三)
107-002 | 11180001BN102352 | 2-176-603-01 | BMS 2.6*5 | 38098 |  | HV400-500 | 黑鎳 | NYLOK+黑油 | 用038-166的料
107-003 | 11180001WZ100552 | 465398921 | IPMS 2*3A | 37399 | 0.093 | 有 | 五彩鋅(三)
107-004 | 11180001WZ100562 | 464172641(465398911) | IMS 2*6A |  | 0.16 | 有 | 五彩鋅(三) | NYLOK
107-005 | 11180001BZ105762 | 466986701(465398901) | IMS 2*4A | 37399 | 0.114 | 有 | 黑鋅(三) | NYLOK | 用038-040的料
107-006 | 11180001CR100022 | 465670301(465670311) | IPMS 2*2.5 | 2003/3/3(SONY) | 0.09 | 有 | 鉻 | NYLOK | 用038-056的料
107-007 | 11180001BZ010962 | 465481101(465481111) | IMS 3*6A | 2003/3/3(SONY) | 0.31 | 有 | 黑鋅(三) | NYLOK
107-008 | 11180001WZ100572 | 463530101(463530121) | IMS 3*4 | 2003/3/3(SONY) | 0.3 | 有 | 鋅五彩 | NYLOK
107-009 | 11180001BN002022 | 464517701(464517711) | ITS-3 1.7*3.5 |  | 0.052 | 有 | 黑鎳+黑油 |  | 用038-059的料
107-010 | 11180001BZ010972 | 464489901(464489911) | PMS 2*16A | 2003/3/3(SONY) | 0.35 | 有 | 黑鋅(三) | NYLOK
107-011 | 11180001BZ010982 | 465481131 | IMS 3*8A |  | 0.46 | 有 | 黑鋅(三) | NYLOK
107-012 | 11180001BZ011002 | 465399211 | PMS 2*8A |  |  | 有 | 黑鋅(三) | NYLOK
107-013 | 11180001BZ011022 | 465398941 | IPMS 2*3A |  |  | 有 | 黑鋅(三) | NYLOK
107-014 | 11180001BZ011042 | 467492402 | 梅花ITS-3 2*5A | 37691 | 0.12 | 有 | 黑鋅(三)
107-015 | 11180001BN101672 | 217660551 | IMS 2*5 |  | 0.14 | HV400-500 | 黑鎳 | NYLOK
107-016 | 11180001CR100042 | 217660561 | IMS 2*3 |  | 0.1 | HV400-500 | 鉻 | NYLOK
107-017 | 11180001CR000092 | 259571001 | IMS 3*3.5 |  | 0.17 | HV400-500 | 鉻
107-018 | 11180001BN001372 | 467987101 | IPTS-3 1.7*2.5 |  | 0.05 | HV400-500 | 黑鎳
107-019 | 11180001WN031062 | 415437801 | IPTS-3/雙 1.7*3.5 |  | 0.07 | HV400-500 | 鎳 |  |  | 18A |  | 2009-06-18
107-020 | 11180001BZ032442 | 258748821 | 防盜梅花PTS-3/雙 3*16A |  | 0.754 | HV450-550 | 黑鋅(三) |  |  | 18A |  | 2009-07-17
107-021 | 11180001BZ032452 | 400097811 | PTS-3/雙 2.5*6A |  | 0.28 | HV450-550 | 黑鋅(三) |  |  | 18A |  | 2009-07-17
107-022 | 11180001WN031392 | 417057501 | ITS-3/雙 1.7*4 |  | 0.047 | 調質HV300-400 | (亮)鎳 | 自動篩選 |  | 18A |  | 2009-08-13
107-023 | 11180001WZ031952 | 4-267-384-01 | 防盜梅花PTS-3/雙 3*12A |  | 0.65 | HV450-550 | 白鋅(三) |  |  | 18A |  | 2010-06-01
107-024 | 11180001BZ034842 | 4-270-827-01 | 防盜梅花PTS-3/雙 3*20A |  | 0.92 | HV450-550 | 黑鋅(三) |  |  | 18A |  | 2010-06-01
107-025 | 11180001BZ035672 | 426782701 | 防盜梅花IMS 2.5*4.5 |  | 0.215 | HV350-450 | 黑鋅(三) |  |  | 18A |  | 2010-09-03
107-026 | 11180001WN034822 | 426820801 | ITS 1.9*3 |  | 0.086 | HV450-550 | 鎳 |  |  | 18A |  | 2010-09-24
107-027 | 11180001WN035192 | 426782702 | 防盜梅花IMS 2.5*4.5 |  | 0.215 | HV350-450 | 鎳 |  |  | 18A | 用107-025退镀镍 | 2010-09-03
107-028 | 11180001WN035192 | 4-267-827-02 | 防盜梅花IMS 2.5*4.5 |  | 0.215 | HV350-450 | 鎳 |  | 用107-027的料 | 18A |  | 2010-09-03
107-029 | 11180001WN034822 | 4-268-208-01 | ITS 1.9*3 |  | 0.086 | HV450-550 | 鎳 |  | 用107-026的料 | 18A |  | 2010-09-24
107-030 | 11180001WZ032872 | 4-629-271-11 | 防盜梅花PTS 2.6*10 |  | 0.399 | HV450-550 | 白鋅(三) |  |  | 18A |  | 2012-08-27
107-031 | 11180001WZ032872 | 445886101 | 防盜梅花PTS 2.6*10 |  | 0.399 | HV450-550 | 白鋅(三) |  | 用107-030的料 | 18A |  | 2012-08-27
107-032 | 14082300ZN000062 | 7-684-023-04 | NUT M3A |  | 0.31 | 无 | 藍鋅(三)+除氫 |  |  | 低碳鋼(1008) | 用027-454退镀ZN
107-033 | 11180001BZ032022 | 7-682-247-09 | FMS 3*6A |  | 0.3 | HV350-450 | 黑鋅(三) |  | 用002-546的料 | 18A
107-034 | 11180001BZ040752 | 4-574-036-01 | 防盜梅花PTS-3/雙 2.5*12 |  | 0.414 | HV450-550 | 黑鋅(三) |  |  | 18A |  | 2015-03-20
107-035 | 11180001BZ040762 | 4-574-035-01 | 防盜梅花PTS-3/雙 3*10 |  | 0.59 | HV450-550 | 黑鋅(三) |  |  | 18A |  | 2015-01-07
107-036 | 11180001BZ041572 | 4-574-152-01 | 三角PTS-3/雙 3*10 |  | 0.574 | HV450-550 | 黑鋅(三) |  |  | 18A |  | 2015-04-13
107-037 | 14152600WN000052 | 4-297-029-11 | 六角柱#4*7.6+5.5+5 |  | 0.97 | 無 | 鎳 |  |  | 1215 | 外購件
107-038 | 14152600WN000062 | 4-297-030-11 | 六角柱#4*5.5+5 |  | 0.671 | 無 | 鎳 |  |  | 1215 | 外購件
107-039 | 11150010WZ000012 | 4-472-019-11 | PMS-4-5/SW/FW 6*15 |  | 14.8 | 無 | 研磨+白鋅(三) |  |  | 1215 | 厂内制作
107-040 | 11180001WZ034752 | 4-472-929-11 | PTS-3/雙/半牙 3*31 |  | 1.367 | HV450-550 | 白鋅(三) |  |  | 18A |  | 2015-09-10
107-041 | 11180001WZ034762 | 4-485-943-11 | 防盜梅花PTS-3/雙 3*16 |  | 0.754 | HV450-550 | 白鋅(三) |  |  | 18A | 用107-020退鍍 | 2009-07-17
107-042 | 11180001BZ042552 | 4-113-492-21 | 防盜梅花PTS-3/雙 3*12 |  | 0.65 | HV450-550 | 黑鋅(三) |  |  | 18A |  | 2015-09-10
107-043 | 11020000CL005402 | 4-566-822-01 | 防盜梅花PTS-3/雙 4*20 |  | 1.668 | 無 | 清洗 |  |  | SUS302 |  | 2014-11-14
107-044 | 11020000CL100832 | 4-566-823-01 | 防盜梅花PMS 5*20 |  | 3.525 | 無 | 清洗 | NYLOK(留2mm,點5mm) |  | SUS302 |  | 2016-02-15
107-045 | 14082300WN000062 | 4-583-414-01 | NUT M2.5 | 38968 | 0.24 | 無 | 鎳 |  | 用021-021的料 | 低碳鋼(1008) |  | 2006-08-18
107-046 | 14152300WN000122 | 4-583-415-01 | NUT M5 |  | 1.09 | 無 | 鎳+除氫 |  |  | 1215 | 外購件
107-047 | 11020000CL100842 | 4-583-455-01 | 內六角FMS 2.5*11.5 |  | 0.391 | 無 | 清洗 | NYLOK(留2mm,點4mm) |  | SUS302 |  | 2016-01-11
107-048 | 11180001WZ034822 | 4-477-459-11 | PTS-3/雙 2.5*10 |  | 0.36 | HV450-550 | 白鋅(三) |  |  | 18A
107-049 | 11180011BZ001682 | 4-588-697-01 | 防盜梅花PTS-3/雙/FW 2.5*6 |  | 0.391 | HV450-550 | 黑鋅(三) |  |  | 18A |  | 2016-01-12
107-050 | 11180001BZ042702 | 4-541-908-11 | PTS-3/雙 2.5*10 |  | 0.36 | HV450-550 | 黑鋅(三) |  |  | 18A | 用107-048退鍍黑鋅
107-051 | 11180001BZ042722 | 4-532-456-11 | 防盜梅花PTS-3/雙 2.5*22 |  | 0.644 | HV450-550 | 黑鋅(三) |  |  | 18A |  | 2015-09-10
107-052 | 11180001BZ042812 | 4-570-360-11 | 防盜梅花PTS-3/雙 3*22 |  | 0.97 | HV450-550 | 黑鋅(三) |  |  | 18A |  | 2015-09-10
107-053 | 11180001BZ042822 | 4-570-361-11 | 防盜梅花PTS-3/雙 3*32 |  | 1.261 | HV450-550 | 黑鋅(三) |  |  | 18A |  | 2015-09-28
107-054 | 11180001BZ042832 | 4-570-362-11 | 防盜梅花PTS-3/雙 3*40 |  | 1.552 | HV450-550 | 黑鋅(三) |  |  | 18A |  | 2015-09-28
107-055 | 11180001BZ042902 | 4-472-930-11 | PTS-3/雙 2.5*12 |  | 0.399 | HV450-550 | 黑鋅(三) |  |  | 18A |  | 2015-09-10
107-056 | 14032400BY000012 | 4-597-240-01 | PIN 1.8*2.3*22.5 |  | 0.466 | 無 | 發黑+黑色電泳 |  | 自動篩選 | SUS303 | 外購件
107-057 | 11180001WS000212 | 4-595-996-11 | 防盜梅花PTS-3/雙 2.5*10 |  | 0.35 | HV450-550 | 白色鋅鎳合金(膜厚10μ以上)+封閉劑 |  |  | 18A |  | 2016-04-19
107-058 | 11180001WS000162 | 4-595-997-01 | 防盜梅花PTS-3/雙 4*25 |  | 2.078 | HV450-550 | 白色鋅鎳合金(膜厚10um以上)+封閉劑 |  |  | 18A |  | 2016-04-19
107-059 | 11040000CL100382 | 4-596-001-01 | 內六角CMS-4 5*8+5.9 |  | 4.823 | 無 | 清洗 | NYLOK(頭下留2.0mm,點3mm,360°,咖啡红) |  | SUS304 | 外購件
107-060 | 11040000CL100392 | 4-596-002-01 | 內六角HMS/W-4 5*8+5.9+13 |  | 5.524 | 無 | 清洗 | NYLOK(頭下留2.0mm,點3mm,360°,咖啡红) |  | SUS304 | 外購件
107-061 | 11040000CL100402 | 4-596-003-01 | 內六角CMS-4 5*11 |  | 2.737 | 無 | 清洗 | NYLOK(頭下留5.0mm,點3mm,360°,咖啡红) |  | SUS304 | 外購件
107-062 | 11180001WS000172 | 4-595-999-01 | PMS 2.5*6 |  | 0.301 | HV350-450 | 白色鋅鎳合金(膜厚10μ以上)+封閉劑 |  |  | 18A |  | 2016-04-20
107-063 | 11180001BS001162 | 4-595-995-01 | 防盜梅花PTS-3/雙 2.5*8 |  | 0.304 | HV450-550 | 黑色鋅鎳合金(A系)(膜厚10um以上)+封閉劑 |  |  | 18A |  | 2016-04-19
107-064 | 11180001BS001122 | 4-595-998-01 | 防盜梅花PTS-3-4/雙 4*20+30 |  | 3.834 | HV450-550 | 黑色鋅鎳合金(A系)(膜厚10um以上)+封閉劑 |  |  | 18A |  | 2016-04-25
107-065 | 11180001BS001172 | 4-598-170-01 | 防盜梅花PTS-3/雙 2.5*20 |  | 0.572 | HV450-550 | 黑色鋅鎳合金(A系)(膜厚10um以上)+封閉劑 |  |  | 18A |  | 2016-04-19
107-066 | 11180011BS100022 | 4-689-527-01 | 內六角CMS/FW 4*8 |  | 1.324 | HV350-450 | 黑色鋅鎳合金(A系) | NYLOK(留0.5±0.05mm,點2mm,360°,咖啡红)(膜厚10um以上)+封閉劑 |  | 18A |  | 2016-07-30
107-067 | 11180001BS102972 | 4-689-528-01 | 內六角CMS-5A 3*6 |  | 0.525 | HV350-450 | 黑色鋅鎳合金(A系) | NYLOK(留0.5±0.05mm,點2mm,360°,咖啡红)(膜厚10um以上)+封閉劑 |  | 18A |  | 2016-07-30
107-068 | 11180001WS000172 | 4-595-999-02 | PMS 2.5*6 |  | 0.301 | HV350-450 | 白色鋅鎳合金(膜厚10μ以上)+封閉劑 |  | 用107-062的料 | 18A |  |  |  |  | 工程
107-069 | 11180011BS100022 | 4-689-527-02 | 內六角CMS/FW 4*8 |  | 1.324 | HV350-450 | 黑色鋅鎳合金(A系) | NYLOK(留0.5±0.05mm,點2mm,360°,咖啡红)(膜厚10um以上)+封閉劑 | 用107-066的料 | 18A |  |  |  |  | 工程
107-070 | 11180001BS102972 | 4-689-528-02 | 內六角CMS-5A 3*6 |  | 0.525 | HV350-450 | 黑色鋅鎳合金(A系) | NYLOK(留0.5±0.05mm,點2mm,360°,咖啡红)(膜厚10um以上)+封閉劑 | 用107-067的料 | 18A |  |  |  |  | 工程
107-071 | 11180001WS000162 | 4-595-997-02 | 防盜梅花PTS-3/雙 4*25 |  | 2.078 | HV450-550 | 白色鋅鎳合金(膜厚10um以上)+封閉劑 |  | 用107-058的料 | 18A |  | 2016-04-19 |  |  | 工程
107-072 | 11180001BS001162 | 4-595-995-02 | 防盜梅花PTS-3/雙 2.5*8 |  | 0.304 | HV450-550 | 黑色鋅鎳合金(A系)(膜厚10um以上)+封閉劑 |  | 用107-063的料 | 18A |  | 2016-04-19 |  |  | 工程
107-073 | 11180001BS001122 | 4-595-998-02 | 防盜梅花PTS-3-4/雙 4*20+30 |  | 3.834 | HV450-550 | 黑色鋅鎳合金(A系)(膜厚10um以上)+封閉劑 |  | 用107-064的料 | 18A |  | 2016-04-25 |  |  | 工程
107-074 | 11180001BS001172 | 4-598-170-02 | 防盜梅花PTS-3/雙 2.5*20 |  | 0.572 | HV450-550 | 黑色鋅鎳合金(A系)(膜厚10um以上)+封閉劑 |  | 用107-065的料 | 18A |  | 2016-04-19 |  |  | 工程
107-075 | 11180001BZ036872 | 2-587-489-21 | PTS-3/雙 3*6A |  | 0.41 | HV450-550 | 黑鋅(三) |  | 用017(11)-236的料 | 1018A | 用E001-635退鍍BZN |  |  |  | 工程
107-076 | 11180001WS000192 | 4-685-869-01 | 防盜梅花PTS-3/雙 2.5*4 |  | 0.208 | HV450-550 | 白色鋅鎳合金(膜厚10um以上)+封閉劑 |  |  | 18A |  | 2016-05-31
107-077 | 11180001WS100392 | 4-685-870-01 | PMS 2.6*5 |  | 0.275 | HV350-450 | 白色鋅鎳合金(膜厚10um以上) | NYLOK(留0.5-1.0mm,點2mm)+封閉劑 |  | 18A |  | 2016-05-31
107-078 | 11180001BS001262 | 4-692-386-01 | 防盜梅花PTS-3/雙 4*20 |  | 1.977 | HV450-550 | 黑色鋅鎳合金(A系)(膜厚10um以上)+封閉劑 |  |  | 18A |  | 2016-05-31
107-079 | 11180001WS000202 | 4-692-387-01 | 防盜梅花PTS-3/雙 3*10 |  | 0.584 | HV450-550 | 白色鋅鎳合金(膜厚10um以上)+封閉劑 |  |  | 18A | 用107-035退鍍WZN-NI,
107-080 | 11180001WS000212 | 4-695-171-01 | 防盜梅花PTS-3/雙 2.5*10 |  | 0.35 | HV450-550 | 白色鋅鎳合金(膜厚10μ以上)+封閉劑 |  | 用107-057的料 | 18A |  | 2016-04-19 |  |  | 工程
107-081 | 11180001WZ035082 | 4-595-996-01 | 防盜梅花PTS-3/雙 2.5*10 |  | 0.35 | HV450-550 | 白鋅(三) |  |  | 18A | 用107-057退鍍WZN
107-082 | 11180001BS103342 | 4-689-527-03 | 內六角CMS-5A/FW 4*8 |  | 0.99 | HV350-450 | 黑色鋅鎳合金(A系)(膜厚10um以上)+封閉劑 | NYLOK(留0.5mm,點2.5mm,360°,咖啡红) |  | 18A |  | 2017-03-09
107-083 | 11180001BZ044282 | 4-697-699-01 | 防盜梅花PTS-3/雙 4*10 |  | 1.082 | HV450-550 | 黑鋅(三)(鹽霧24H) |  |  | 18A |  | 2017-05-22
107-084 | 11180001BZ036872 | 4-697-700-01 | PTS-3/雙 3*6A |  | 0.41 | HV450-550 | 黑鋅(三) |  | 用017(11)-236的料 | 18A | 用E001-635退鍍BZN |  |  |  | 工程
107-085 | 11180001WZ035642 | 4-723-709-01 | PTS-4-3/雙 3*9.5+12.5 |  | 2.127 | HV450-550 | 白鋅(三) |  |  | 18A |  | 2017-09-08
107-086 | 11020000CL005402 | 456682201 | 防盜梅花PTS-3/雙 4*20 |  | 1.668 | 無 | 清洗 |  | 用107-043的料 | SUS302 |  |  |  |  | 業務
107-087 | 11020000CL100832 | 456682301 | 防盜梅花PMS 5*20 |  | 3.525 | 無 | 清洗 | NYLOK(留2mm,點5mm) | 用107-044的料 | SUS302 |  |  |  |  | 業務
107-088 | 11020000CL100842 | 458345501 | 內六角FMS 2.5*11.5 |  | 0.391 | 無 | 清洗 | NYLOK(留2mm,點4mm) | 用107-047的料 | SUS302 |  |  |  |  | 業務
107-089 | 11040000CL100382 | 459600101 | 內六角CMS-4 5*8+5.9 |  | 4.823 | 無 | 清洗 | NYLOK(頭下留2.0mm,點3mm,360°,咖啡红) | 用107-059的料 | SUS304 | 外購件 |  |  |  | 業務
107-090 | 11040000CL100392 | 459600201 | 內六角HMS/W-4 5*8+5.9+13 |  | 5.524 | 無 | 清洗 | NYLOK(頭下留2.0mm,點3mm,360°,咖啡红) | 用107-060的料 | SUS304 | 外購件 |  |  |  | 業務
107-091 | 11040000CL100402 | 459600301 | 內六角CMS-4 5*11 |  | 2.737 | 無 | 清洗 | NYLOK(頭下留5.0mm,點3mm,360°,咖啡红) | 用107-061的料 | SUS304 | 外購件 |  |  |  | 業務
107-092 | 11150010WZ000012 | 447201911 | PMS-4-5/SW/FW 6*15 |  | 14.4 | 無 | 白鋅(三) |  | 用107-039的料 | 1215 | 外購件 |  |  |  | 業務
107-093 | 11180001BS001122 | 459599802 | 防盜梅花PTS-3-4/雙 4*20+30 |  | 3.834 | HV450-550 | 黑色鋅鎳合金(A系)(膜厚10um以上)+封閉劑 |  | 用107-064的料 | 18A |  |  |  |  | 業務
107-094 | 11180001BS001162 | 459599502 | 防盜梅花PTS-3/雙 2.5*8 |  | 0.304 | HV450-550 | 黑色鋅鎳合金(A系)(膜厚10um以上)+封閉劑 |  | 用107-063的料 | 18A |  |  |  |  | 業務
107-095 | 11180001BS001172 | 459817002 | 防盜梅花PTS-3/雙 2.5*20 |  | 0.572 | HV450-550 | 黑色鋅鎳合金(A系)(膜厚10um以上)+封閉劑 |  | 用107-065的料 | 18A |  |  |  |  | 業務
107-096 | 11180001BS001262 | 469238601 | 防盜梅花PTS-3/雙 4*20 |  | 1.977 | HV450-550 | 黑色鋅鎳合金(A系)(膜厚10um以上)+封閉劑 |  | 用107-078的料 | 18A |  |  |  |  | 業務
107-097 | 11180001BS102972 | 468952802 | 內六角CMS-5A 3*6 |  | 0.525 | HV350-450 | 黑色鋅鎳合金(A系) | NYLOK(留0.5±0.05mm,點2mm,360°,咖啡红)(膜厚10um以上)+封閉劑 | 用107-067的料 | 18A |  |  |  |  | 業務
107-098 | 11180001BS103342 | 468952703 | 內六角CMS-5A/FW 4*8 |  | 0.99 | HV350-450 | 黑色鋅鎳合金(A系)(膜厚10um以上)+封閉劑 | NYLOK(留0.5mm,點2.5mm,360°,咖啡红) | 用107-082的料 | 18A |  |  |  |  | 業務
107-099 | 11180001BZ011032 | 217290401 | IPTS-3 2*2.5A |  | 0.08 | 有 | 黑鋅(三) |  | 用107-001的料 | 18A |  |  |  |  | 業務
107-100 | 11180001BZ032022 | 768224709 | FMS 3*6A |  | 0.3 | HV350-450 | 黑鋅(三) |  | 用002-546的料 | 18A |  |  |  |  | 業務
107-101 | 11180001BZ034842 | 427082701 | 防盜梅花PTS-3/雙 3*20A |  | 0.92 | HV450-550 | 黑鋅(三) |  | 用107-024的料 | 18A |  |  |  |  | 業務
107-102 | 11180001BZ036872 | 258748921 | PTS-3/雙 3*6A |  | 0.41 | HV450-550 | 黑鋅(三) |  | 用017(11)-236的料 | 1018A | 用E001-635退鍍BZN |  |  |  | 業務
107-103 | 11180001BZ040752 | 457403601 | 防盜梅花PTS-3/雙 2.5*12 |  | 0.414 | HV450-550 | 黑鋅(三) |  | 用107-034的料 | 18A |  |  |  |  | 業務
107-104 | 11180001BZ040762 | 457403501 | 防盜梅花PTS-3/雙 3*10 |  | 0.59 | HV450-550 | 黑鋅(三) |  | 用107-035的料 | 18A |  |  |  |  | 業務
107-105 | 11180001BZ041572 | 457415201 | 三角PTS-3/雙 3*10 |  | 0.574 | HV450-550 | 黑鋅(三) |  | 用107-036的料 | 18A |  |  |  |  | 業務
107-106 | 11180001BZ042552 | 411349221 | 防盜梅花PTS-3/雙 3*12 |  | 0.65 | HV450-550 | 黑鋅(三) |  | 用107-042的料 | 18A |  |  |  |  | 業務
107-107 | 11180001BZ042702 | 454190811 | PTS-3/雙 2.5*10 |  | 0.36 | HV450-550 | 黑鋅(三) |  | 用107-050的料 | 18A | 用107-048退鍍黑鋅 |  |  |  | 業務
107-108 | 11180001BZ042722 | 453245611 | 防盜梅花PTS-3/雙 2.5*22 |  | 0.644 | HV450-550 | 黑鋅(三) |  | 用107-051的料 | 18A |  |  |  |  | 業務
107-109 | 11180001BZ042812 | 457036011 | 防盜梅花PTS-3/雙 3*22 |  | 0.97 | HV450-550 | 黑鋅(三) |  | 用107-052的料 | 18A |  |  |  |  | 業務
107-110 | 11180001BZ042822 | 457036111 | 防盜梅花PTS-3/雙 3*32 |  | 1.261 | HV450-550 | 黑鋅(三) |  | 用107-053的料 | 18A |  |  |  |  | 業務
107-111 | 11180001BZ042832 | 457036211 | 防盜梅花PTS-3/雙 3*40 |  | 1.552 | HV450-550 | 黑鋅(三) |  | 用107-054的料 | 18A |  |  |  |  | 業務
107-112 | 11180001BZ042902 | 447293011 | PTS-3/雙 2.5*12 |  | 0.399 | HV450-550 | 黑鋅(三) |  | 用107-055的料 | 18A |  |  |  |  | 業務
107-113 | 11180001BZ044282 | 469769901 | 防盜梅花PTS-3/雙 4*10 |  | 1.082 | HV450-550 | 黑鋅(三)(鹽霧24H) |  | 用107-083的料 | 18A |  |  |  |  | 業務
107-114 | 11180001WS000162 | 459599702 | 防盜梅花PTS-3/雙 4*25 |  | 2.078 | HV450-550 | 白色鋅鎳合金(膜厚10um以上)+封閉劑 |  | 用107-058的料 | 18A |  |  |  |  | 業務
107-115 | 11180001WS000172 | 459599902 | PMS 2.5*6 |  | 0.301 | HV350-450 | 白色鋅鎳合金(膜厚10μ以上)+封閉劑 |  | 用107-062的料 | 18A |  |  |  |  | 業務
107-116 | 11180001WS000192 | 468586901 | 防盜梅花PTS-3/雙 2.5*4 |  | 0.208 | HV450-550 | 白色鋅鎳合金(膜厚10um以上)+封閉劑 |  | 用107-076的料 | 18A |  |  |  |  | 業務
107-117 | 11180001WS000202 | 469238701 | 防盜梅花PTS-3/雙 3*10 |  | 0.584 | HV450-550 | 白色鋅鎳合金(膜厚10um以上)+封閉劑 |  | 用107-079的料 | 18A | 用107-035退鍍WZN-NI, |  |  |  | 業務
107-118 | 11180001WS000212 | 469517101 | 防盜梅花PTS-3/雙 2.5*10 |  | 0.35 | HV450-550 | 白色鋅鎳合金(膜厚10μ以上)+封閉劑 |  | 用107-057的料 | 18A |  |  |  |  | 業務
107-119 | 11180001WS100392 | 468587001 | PMS 2.6*5 |  | 0.275 | HV350-450 | 白色鋅鎳合金(膜厚10um以上) | NYLOK(留0.5-1.0mm,點2mm)+封閉劑 | 用107-077的料 | 18A |  |  |  |  | 業務
107-120 | 11180001WZ031952 | 426738401 | 防盜梅花PTS-3/雙 3*12A |  | 0.65 | HV450-550 | 白鋅(三) |  | 用107-023的料 | 18A |  |  |  |  | 業務
107-121 | 11180001WZ034752 | 447292911 | PTS-3/雙/半牙 3*31 |  | 1.367 | HV450-550 | 白鋅(三) |  | 用107-040的料 | 18A |  |  |  |  | 業務
107-122 | 11180001WZ034762 | 448594311 | 防盜梅花PTS-3/雙 3*16 |  | 0.754 | HV450-550 | 白鋅(三) |  | 用107-041的料 | 18A | 用107-020退鍍 |  |  |  | 業務
107-123 | 11180001WZ034822 | 447745911 | PTS-3/雙 2.5*10 |  | 0.36 | HV450-550 | 白鋅(三) |  | 用107-048的料 | 18A |  |  |  |  | 業務
107-124 | 11180001WZ035082 | 459599601 | 防盜梅花PTS-3/雙 2.5*10 |  | 0.35 | HV450-550 | 白鋅(三) |  | 用107-081的料 | 18A | 用107-057退鍍WZN |  |  |  | 業務
107-125 | 11180001WZ035642 | 472370901 | PTS-4-3/雙 3*9.5+12.5 |  | 2.127 | HV450-550 | 白鋅(三) |  | 用107-085的料 | 18A |  |  |  |  | 業務
107-126 | 11180011BS100022 | 468952702 | 內六角CMS/FW 4*8 |  | 1.324 | HV350-450 | 黑色鋅鎳合金(A系) | NYLOK(留0.5±0.05mm,點2mm,360°,咖啡红)(膜厚10um以上)+封閉劑 | 用107-066的料 | 18A |  |  |  |  | 業務
107-127 | 11180011BZ001682 | 458869701 | 防盜梅花PTS-3/雙/FW 2.5*6 |  | 0.391 | HV450-550 | 黑鋅(三) |  | 用107-049的料 | 18A |  |  |  |  | 業務
107-128 | 14032400BY000012 | 459724001 | PIN 1.8*2.3*22.5 |  | 0.466 | 無 | 發黑+黑色電泳 |  | 用107-056的料 | SUS303 | 外購件 |  |  |  | 業務
107-129 | 14082300ZN000062 | 768402304 | NUT M3A |  | 0.31 | 无 | 藍鋅(三)+除氫 |  | 用107-032的料 | 低碳鋼(1008) | 用027-454退镀ZN |  |  |  | 業務
107-130 | 14152300WN000122 | 458341501 | NUT M5 |  | 1.09 | 無 | 鎳+除氫 |  | 用107-046的料 | 1215 | 外購件 |  |  |  | 業務
107-131 | 14152600WN000052 | 429702911 | 六角柱#4*7.6+5.5+5 |  | 0.97 | 無 | 鎳 |  | 用107-037的料 | 1215 | 外購件 |  |  |  | 業務
107-132 | 14152600WN000062 | 429703011 | 六角柱#4*5.5+5 |  | 0.671 | 無 | 鎳 |  | 用107-038的料 | 1215 | 外購件 |  |  |  | 業務
107-133 | 11180001BZ044642 | P00021771 | 三角PTS-3/雙/半牙 3*25+20 |  | 1.922 | HV450-550 | 黑鋅(三)+二次封閉處理 |  |  | 18A |  | 2017-12-07
107-134 | 11180011BZ001722 | P00021781 | 防盜梅花PTS-3/雙/FW 2.5*20 |  | 0.733 | HV450-550 | 黑鋅(三) |  |  | 18A |  | 2017-07-04
107-135 | 11180001BZ044632 | P00021791 | 防盜梅花PTS-3/雙 2.5*20 |  | 0.613 | HV450-550 | 黑鋅(三) |  |  | 18A |  | 2017-07-04
107-136 | 11180001BZ044652 | P00021801 | 防盜梅花PTS-3/雙 2.5*12 |  | 0.432 | HV450-550 | 黑鋅(三) |  |  | 18A |  | 2017-07-04
107-137 | 11180011WZ001412 | P00021811 | PMS/FW 2.5*15 |  | 0.764 | HV350-450 | 白鋅(三) |  |  | 18A |  | 2017-08-01
107-138 | 11180001WZ036052 | 53G158A | 防盜梅花PTS-3/雙 2.5*18 |  | 0.54 | HV450-550 | 白鋅(三) |  |  | 18A |  | 2018-07-04
107-139 | 11180001BN034072 | 734902150 | FTS-1 4*24 |  | 1.59 | HV450-550 | 黑鎳 |  |  | 18A |  | 2018-08-13
107-140 | 11180001WZ036112 | P00050681 | 防盜梅花PTS 2.5*15 |  | 0.492 | HV450-550 | 白鋅(三) |  |  | 18A | Y13-181015011 | 2018-10-15
107-141 | 11180001BZ045062 | P00050701 | FMS 2.5*5 |  | 0.205 | HV350-450 | 黑鋅(三) |  |  | 18A | Y13-181015012 | 2018-10-15
107-142 | 11180001BZ045582 | TESTP00090501 | 防盜梅花PTS-3/雙 3*16 |  | 0.765 | HV450-550 | 黑鋅(三)(注:不能上漆) |  |  | 18A | Y13-190404004 | 2019-04-04
107-143 | 11180001BZ045592 | TESTP00090511 | PTS-3/雙 2.5*6 |  | 0.277 | HV450-550 | 黑鋅(三)(注:不能上漆) |  |  | 18A | Y13-190404005 | 2019-04-04
107-144 | 11180001BZ032442 | TEST258748821 | 防盜梅花PTS-3/雙 3*16A |  | 0.754 | HV450-550 | 黑鋅(三) |  | 用107-020的料 | 18A |  |  |  |  | 業務
107-145 | 11180001BZ045582 | P00090501 | 防盜梅花PTS-3/雙 3*16 |  | 0.765 | HV450-550 | 黑鋅(三)(注:不能上漆) |  | 用107-142的料 | 18A |  |  |  |  | 業務
107-146 | 11180001BZ045592 | P00090511 | PTS-3/雙 2.5*6 |  | 0.277 | HV450-550 | 黑鋅(三)(注:不能上漆) |  | 用107-143的料 | 18A |  |  |  |  | 業務
107-147 | 11180001BS001162 | TEST459599502 | 防盜梅花PTS-3/雙 2.5*8 |  | 0.304 | HV450-550 | 黑色鋅鎳合金(A系)(膜厚10um以上)+封閉劑 |  | 共用107-063的料 | 18A |  |  |  |  | 業務
107-148 | 11180001BS001172 | TEST459817002 | 防盜梅花PTS-3/雙 2.5*20 |  | 0.572 | HV450-550 | 黑色鋅鎳合金(A系)(膜厚10um以上)+封閉劑 |  | 用107-095的料 | 18A |  |  |  |  | 業務
107-149 | 11180001BZ032452 | TEST400097811 | PTS-3/雙 2.5*6A |  | 0.28 | HV450-550 | 黑鋅(三) |  | 用107-021的料 | 18A |  |  |  |  | 業務
107-150
107-151 | 14082300WN000062 | 458341401 | NUT M2.5 | 38968 | 0.24 | 無 | 鎳 |  | 用021-021的料 | 低碳鋼(1008) |  |  |  |  | 業務
107-152 | 11180001BZ036872 | 469770001 | PTS-3/雙 3*6A |  | 0.41 | HV450-550 | 黑鋅(三) |  | 用017(11)-236的料 | 1018A |  |  |  |  | 業務
107-153 | 11180001BZ050422 | BL1880 | PMS 2*8 |  | 0.2 | HV350-450 | 黑鋅(三) |  |  | 18A | 只建係統
107-154 | 11180001BZ050432 | BL1860 | PMS 2*3 |  | 0.121 | HV350-450 | 黑鋅(三) |  |  | 18A | 只建係統
Note on J8: yulinmufeng: 2011/5/13王大任要求取消此料,改為與038-040共用
Note on H12: gc15: 06/10/24李素珍下內部聯絡單要求華碩所有鍍層為黑鎳的料件都加上黑油
Note on G25: Administrator: 2016-05-04王沛郵件要求熱處理改為調質HV300-400
Note on C26: yulinmufeng: 2010/10/19業務王慧下變更單要求改客戶料號由4-113-492-02改為4-267-384-01
Note on H26: YlmF: 2010/8/20業務楊林方下變更單，要求改鍍層由黒鋅改為白鋅
Note on C27: yulinmufeng: 2010/10/19業務王慧下變更單要求改客戶料號由4-113-493-01改為4-270-827-01
Note on F33: gc007: 2018/12/13李世輝郵件要求單重由0.575變更為0.399
Note on C34: yulinmufeng: 12/12/4業務袁媛下變更單要求此料料號0-594-360-01設變為445886101
Note on F34: gc007: 2018/12/13李世輝郵件要求單重由0.575變更為0.399
Note on H35: Administrator: 2024/9/3按广达稽核专案会议要求，017-7所有镀锌，镀镍和锌镍合金料件，全部增加除氢。有共用料的，一起增加除氢。
Note on D42: Administrator: 2022/7/25楊凤玲邮件要求工艺改为CNC自动车工+打頭+研磨+穿華司+搓牙除油+電鍍鋅(委外)+半成品+篩選+全檢(挑選)+包裝
Note on F42: Administrator: 2024/3/29周經理郵件穿华司單重15.0,單重13.76改為14.8,2024/3/28俞坤风要求買回來毛坯单重改为10.84
Note on L42: Administrator: 2022/8/05李世輝要求此料買回來毛坯，工艺改为CNC自动车工改為原材料 2024/4/17李世輝\余坤风要求此料外购改为厂内制作
Note on H49: Administrator: 2024/9/3按广达稽核专案会议要求，017-7所有镀锌，镀镍和锌镍合金料件，全部增加除氢。有共用料的，一起增加除氢。
Note on J59: Administrator: 2023/5/12賴奇伯郵件要求后段的筛选移到电泳或pvd工站之前,并勾選check in(自動篩選)
Note on C60: gc007: 2016/12/12周雅婷下變更單E1612010要求料號由4-595-996-01改為4-595-996-11，鍍層由白鋅改成白色鋅鎳合金(膜厚10μ以上)+封閉劑。
Note on F60: gc007: 016/10/21梅春海郵件要求單重由0.365改為0.350
Note on H61: gc013: 2016/9/20周雅婷下變更單E1609016要求鍍層由白鋅(三)變更為白色鋅鎳合金,其它不變 2016/9/20李進輝郵件要求增加膜厚10mu以上 2016/9/21周雅婷下變更單E1609019要求增加封閉劑
Note on I62: gc013: 2016/10/11周雅婷下變更單E1610004要求NYLOK塗佈範圍由5mm改為3mm 2016/10/27周雅婷下變更單E1610020要求NYLOK(留0.5±0.05,點3mm,360°,咖啡红)改為NYLOK(頭下留2.0mm,點3mm,360°,咖啡红)
Note on L62: gc007: 2018/11/28李進輝要求此料改公司內部製作，做製造規格
Note on F63: gc007: 2018/12/13李世輝郵件要求單重由5.87變更為5.524
Note on I63: gc013: 2016/10/11周雅婷下變更單E1610004要求NYLOK塗佈範圍由5mm改為3mm 2016/10/27周雅婷下變更單E1610020要求NYLOK(留0.5±0.05,點3mm,360°,咖啡红)改為NYLOK(頭下留2.0mm,點3mm,360°,咖啡红)
Note on L63: gc007: 2018/11/28李進輝要求此料改公司內部製作，做製造規格
Note on D64: gc007: 2018/3/14李進輝郵件要求內六角CMS 5*11 規格改為內六角CMS-4 5*11沖針44131220029改為44131420014 二冲针头 6H JMF30*14 H=3.02-3.08 Q=1.9-2.1
Note on F64: gc007: 2018/12/13李世輝郵件要求單重由2.62變更為2.737
Note on I64: gc013: 2016/10/11周雅婷下變更單E1610004要求NYLOK塗佈範圍由5mm改為3mm 2016/10/27周雅婷下變更單E1610020要求NYLOK(留0.5±0.05,點3mm,360°,咖啡红)改為NYLOK(頭下留5.0mm,點3mm,360°,咖啡红)
Note on L64: gc007: 2017/12/11李進輝郵件要求料件開會討論改公司內部製作，做製造規格
Note on F65: gc007: 016/10/21梅春海郵件要求單重由0.311改為0.301
Note on H65: gc013: 2016/9/29業務周雅婷下變更單E1609027要求原鍍層白鋅改為白色鋅鎳合金(膜厚10μ以上)+封閉劑
Note on H66: gc013: 2016/9/20李進輝郵件要求增加膜厚10mu以上 2016/9/21周雅婷下變更單E1609019要求增加封閉劑 2018/4/25王沛要求黑色鋅鎳合金改為黑色鋅鎳合金(啞光) 2018/6/4王沛要求黑色鋅鎳合金(啞光)改為黑色鋅鎳合金(A系)
Note on F67: gc007: 2018/12/13李世輝郵件要求單重由3.48變更為3.834
Note on H67: gc013: 2016/9/20李進輝郵件要求增加膜厚10mu以上 2016/9/21周雅婷下變更單E1609019要求增加封閉劑 2018/4/25王沛要求黑色鋅鎳合金改為黑色鋅鎳合金(啞光) 2018/6/4王沛要求黑色鋅鎳合金(啞光)改為黑色鋅鎳合金(A系)
Note on F68: gc013: 2016/9/28單重由0.294改為0.572
Note on H68: gc013: 2016/9/20李進輝郵件要求增加膜厚10mu以上 2016/9/21周雅婷下變更單E1609019要求增加封閉劑 2018/4/25王沛要求黑色鋅鎳合金改為黑色鋅鎳合金(啞光) 2018/6/4王沛要求黑色鋅鎳合金(啞光)改為黑色鋅鎳合金(A系)
Note on H69: gc007: 2018/4/25王沛要求黑色鋅鎳合金改為黑色鋅鎳合金(啞光) 2018/6/4王沛要求黑色鋅鎳合金(啞光)改為黑色鋅鎳合金(A系)
Note on I69: gc013: 2016/9/20李進輝郵件要求增加膜厚10mu以上 2016/9/21周雅婷下變更單E1609019要求增加封閉劑 2016/10/14周雅婷下變更單E1610009要求耐落點膠長度由4mm改為2mm
Note on H70: gc007: 2018/4/25王沛要求黑色鋅鎳合金改為黑色鋅鎳合金(啞光) 2018/6/4王沛要求黑色鋅鎳合金(啞光)改為黑色鋅鎳合金(A系)
Note on I70: gc013: 2016/9/20李進輝郵件要求增加膜厚10mu以上 2016/9/21周雅婷下變更單E1609019要求增加封閉劑 2016/10/14周雅婷下變更單E1610009要求耐落點膠長度由3mm改為2mm
Note on H72: gc007: 2018/4/25王沛要求黑色鋅鎳合金改為黑色鋅鎳合金(啞光) 2018/6/4王沛要求黑色鋅鎳合金(啞光)改為黑色鋅鎳合金(A系)
Note on I72: gc013: 2016/9/20李進輝郵件要求增加膜厚10mu以上 2016/9/21周雅婷下變更單E1609019要求增加封閉劑 2016/10/14周雅婷下變更單E1610009要求耐落點膠長度由4mm改為2mm
Note on H73: gc007: 2018/4/25王沛要求黑色鋅鎳合金改為黑色鋅鎳合金(啞光) 2018/6/4王沛要求黑色鋅鎳合金(啞光)改為黑色鋅鎳合金(A系)
Note on I73: gc013: 2016/9/20李進輝郵件要求增加膜厚10mu以上 2016/9/21周雅婷下變更單E1609019要求增加封閉劑 2016/10/14周雅婷下變更單E1610009要求耐落點膠長度由3mm改為2mm
Note on H75: gc013: 2016/9/20李進輝郵件要求增加膜厚10mu以上 2016/9/21周雅婷下變更單E1609019要求增加封閉劑 2018/4/25王沛要求黑色鋅鎳合金改為黑色鋅鎳合金(啞光) 2018/6/4王沛要求黑色鋅鎳合金(啞光)改為黑色鋅鎳合金(A系)
Note on F76: gc007: 2018/12/13李世輝郵件要求單重由3.48變更為3.834
Note on H76: gc013: 2016/9/20李進輝郵件要求增加膜厚10mu以上 2016/9/21周雅婷下變更單E1609019要求增加封閉劑 2018/4/25王沛要求黑色鋅鎳合金改為黑色鋅鎳合金(啞光) 2018/6/4王沛要求黑色鋅鎳合金(啞光)改為黑色鋅鎳合金(A系)
Note on H77: gc013: 2016/9/20李進輝郵件要求增加膜厚10mu以上 2016/9/21周雅婷下變更單E1609019要求增加封閉劑 2018/4/25王沛要求黑色鋅鎳合金改為黑色鋅鎳合金(啞光) 2018/6/4王沛要求黑色鋅鎳合金(啞光)改為黑色鋅鎳合金(A系)
Note on H81: gc007: 2018/4/25王沛要求黑色鋅鎳合金改為黑色鋅鎳合金(啞光) 2018/6/4王沛要求黑色鋅鎳合金(啞光)改為黑色鋅鎳合金(A系)
Note on H85: gc007: 2018/4/25王沛要求黑色鋅鎳合金改為黑色鋅鎳合金(啞光) 2018/6/4王沛要求黑色鋅鎳合金(啞光)改為黑色鋅鎳合金(A系)
Note on I92: gc013: 2016/10/11周雅婷下變更單E1610004要求NYLOK塗佈範圍由5mm改為3mm 2016/10/27周雅婷下變更單E1610020要求NYLOK(留0.5±0.05,點3mm,360°,咖啡红)改為NYLOK(頭下留2.0mm,點3mm,360°,咖啡红)
Note on F93: gc007: 2018/12/13李世輝郵件要求單重由5.87變更為5.524
Note on I93: gc013: 2016/10/11周雅婷下變更單E1610004要求NYLOK塗佈範圍由5mm改為3mm 2016/10/27周雅婷下變更單E1610020要求NYLOK(留0.5±0.05,點3mm,360°,咖啡红)改為NYLOK(頭下留2.0mm,點3mm,360°,咖啡红)
Note on D94: gc007: 2018/3/14李進輝郵件要求內六角CMS 5*11 規格改為內六角CMS-4 5*11沖針44131220029改為44131420014 二冲针头 6H JMF30*14 H=3.02-3.08 Q=1.9-2.1
Note on F94: gc007: 2018/12/13李世輝郵件要求單重由2.62變更為2.737
Note on I94: gc013: 2016/10/11周雅婷下變更單E1610004要求NYLOK塗佈範圍由5mm改為3mm 2016/10/27周雅婷下變更單E1610020要求NYLOK(留0.5±0.05,點3mm,360°,咖啡红)改為NYLOK(頭下留5.0mm,點3mm,360°,咖啡红)
Note on L94: gc007: 2017/12/11李進輝郵件要求料件開會討論改公司內部製作，做製造規格
Note on F96: gc007: 2018/12/13李世輝郵件要求單重由3.48變更為3.834
Note on H96: gc013: 2016/9/20李進輝郵件要求增加膜厚10mu以上 2016/9/21周雅婷下變更單E1609019要求增加封閉劑 2018/4/25王沛要求黑色鋅鎳合金改為黑色鋅鎳合金(啞光) 2018/6/4王沛要求黑色鋅鎳合金(啞光)改為黑色鋅鎳合金(A系)
Note on H97: gc013: 2016/9/20李進輝郵件要求增加膜厚10mu以上 2016/9/21周雅婷下變更單E1609019要求增加封閉劑 2018/4/25王沛要求黑色鋅鎳合金改為黑色鋅鎳合金(啞光) 2018/6/4王沛要求黑色鋅鎳合金(啞光)改為黑色鋅鎳合金(A系)
Note on F98: gc013: 2016/9/28單重由0.294改為0.572
Note on H98: gc013: 2016/9/20李進輝郵件要求增加膜厚10mu以上 2016/9/21周雅婷下變更單E1609019要求增加封閉劑 2018/4/25王沛要求黑色鋅鎳合金改為黑色鋅鎳合金(啞光) 2018/6/4王沛要求黑色鋅鎳合金(啞光)改為黑色鋅鎳合金(A系)
Note on H99: gc007: 2018/4/25王沛要求黑色鋅鎳合金改為黑色鋅鎳合金(啞光) 2018/6/4王沛要求黑色鋅鎳合金(啞光)改為黑色鋅鎳合金(A系)
Note on H100: gc007: 2018/4/25王沛要求黑色鋅鎳合金改為黑色鋅鎳合金(啞光) 2018/6/4王沛要求黑色鋅鎳合金(啞光)改為黑色鋅鎳合金(A系)
Note on I100: gc013: 2016/9/20李進輝郵件要求增加膜厚10mu以上 2016/9/21周雅婷下變更單E1609019要求增加封閉劑 2016/10/14周雅婷下變更單E1610009要求耐落點膠長度由3mm改為2mm
Note on H101: gc007: 2018/4/25王沛要求黑色鋅鎳合金改為黑色鋅鎳合金(啞光) 2018/6/4王沛要求黑色鋅鎳合金(啞光)改為黑色鋅鎳合金(A系)
Note on H117: gc013: 2016/9/20周雅婷下變更單E1609016要求鍍層由白鋅(三)變更為白色鋅鎳合金,其它不變 2016/9/20李進輝郵件要求增加膜厚10mu以上 2016/9/21周雅婷下變更單E1609019要求增加封閉劑
Note on F118: gc007: 016/10/21梅春海郵件要求單重由0.311改為0.301
Note on H118: gc013: 2016/9/29業務周雅婷下變更單E1609027要求原鍍層白鋅改為白色鋅鎳合金(膜厚10μ以上)+封閉劑
Note on F121: gc007: 016/10/21梅春海郵件要求單重由0.365改為0.350
Note on H123: YlmF: 2010/8/20業務楊林方下變更單，要求改鍍層由黒鋅改為白鋅
Note on H129: gc007: 2018/4/25王沛要求黑色鋅鎳合金改為黑色鋅鎳合金(啞光) 2018/6/4王沛要求黑色鋅鎳合金(啞光)改為黑色鋅鎳合金(A系)
Note on I129: gc013: 2016/9/20李進輝郵件要求增加膜厚10mu以上 2016/9/21周雅婷下變更單E1609019要求增加封閉劑 2016/10/14周雅婷下變更單E1610009要求耐落點膠長度由4mm改為2mm
Note on H132: Administrator: 2024/9/3按广达稽核专案会议要求，017-7所有镀锌，镀镍和锌镍合金料件，全部增加除氢。有共用料的，一起增加除氢。
Note on H133: Administrator: 2024/9/3按广达稽核专案会议要求，017-7所有镀锌，镀镍和锌镍合金料件，全部增加除氢。有共用料的，一起增加除氢。
Note on F151: gc013: 2016/9/28單重由0.294改為0.572
Note on A153: Administrator: 與107-100重複了，取消107-150
Note on F156: gc007: 預估
Note on F157: gc007: 預估