## 
上 海 格 琳 電 子 有 限 公 司
規格料號一覽表
客戶編號 | 公司料號 | 客戶料號 | 規 格 | 回簽 | 版本號 | 单重(g) | 每100重量(g) | 热处理 | 電鍍 | 耐落 | 備注1 | 材質 | 備註2 | 打樣日期 | 打樣單號 | 量產承認日期 | 共用郵件
1116-001 | 11180001BZ033782 | 085-0354-001-GD | IPTS-3 1.4*2A |  |  | 0.028 |  | HV400-500 | 黑鋅(三)+防銹油 |  | 用172-252的料 | 18A |  |  |  |  | 業務
1116-002 | 11180001WN001132 | 085-0198-001-GD | IPTS 1.4*3.5 |  |  | 0.035 |  | HV400-500 | 特殊鎳(SNI)+篩選后上防銹油 |  | 用172-128的料 | 1018A | 管理檢查 |  |  |  | 業務
1116-003 | 11180001BN031112 | 085-0424-001-GD | IPTS 1.4*3 |  |  | 0.03 |  | HV400-500 | 特殊黑鎳+防銹油 |  | 用172-333的料 | 18A |  |  |  |  | 業務
1116-004 | 11180001BN031112 | A300021-GD | IPTS 1.4*3 |  |  | 0.03 |  | HV400-500 | 特殊黑鎳+防銹油 |  | 用172-333的料 | 18A |  |  |  |  | 業務
1116-005 | 11180001BZ101142 | A190033-GD | IMS 2*4A |  |  | 0.095 |  | HV350-450 | 黑鋅(三) | NYLOK | 用168-291的料 | 1018A |  |  |  |  | 業務
1116-006 | 11180001BZ033782 | A190029-GD | IPTS-3 1.4*2A |  |  | 0.028 |  | HV400-500 | 黑鋅(三)+防銹油 |  | 用172-252的料 | 18A |  |  |  |  | 業務
1116-007 | 11180001BN031112 | A-LS-0033-GD | IPTS 1.4*3 |  |  | 0.03 |  | HV400-500 | 特殊黑鎳+防銹油 |  | 用172-333的料 | 18A |  |  |  |  | 業務
1116-008 | 11180001BZ101142 | MS20040IBE2SC-GD | IMS 2*4A |  |  | 0.095 |  | HV350-450 | 黑鋅(三) | NYLOK | 用168-291的料 | 1018A |  |  |  |  | 業務
1116-009 | 11180001BZ033782 | A-LS-0025-GD | IPTS-3 1.4*2A |  |  | 0.028 |  | HV400-500 | 黑鋅(三)+防銹油 |  | 用172-252的料 | 18A |  |  |  |  | 業務
1116-010 | 11180001BN132262 | 131B-00VB000SC-GD | IMS 2.5*2.5 |  |  | 0.229 |  | HV350-450 | 黑鎳+黑油 | NYLOK | 用695-010的料 | 18A |  |  |  |  | 業務
1116-011 | 11180001BZ134782 | MS20068I010SC-GD | IMS-4 2*2+4.8 |  |  | 0.401 |  | HV350-450 | 黑鋅(三) | NYLOK | 用168-870的料 | 18A |  |  |  |  | 業務
1116-012 | 11180001WN107082 | MM20020ICI9SC-GD | IMS 2*2 |  |  | 0.105 |  | HV350-450 | 鎳 | NYLOK | 用159-278的料 | 1018A | 自動篩選 |  |  |  | 業務
1116-013 | 11180001WN134632 | MA00000QQG0SC-GD | 梅花IMS 2*3 |  |  | 0.07 |  | HV350-450 | 鎳 | NYLOK | 用159-981的料 | 18A |  |  |  |  | 業務
1116-014 | 11180001BZ120652 | 131B-00B6000SC-GD | IMS 2.5*2.5A |  |  | 0.13 |  | HV350-450 | 黑鋅(三) | NYLOK | 用095-546的料 | 1018 |  |  |  |  | 業務
1116-015 | 11180001BN131442 | 131B-0018000SC-GD | IMS 2*4 |  |  | 0.13 |  | HV350-450 | 黑鎳+黑油 | NYLOK | 用038-361的料 | 18A |  |  |  |  | 業務
1116-016 | 11180001BN102872 | MS20025IAE3-GD | IMS 2*2.5 |  |  | 0.06 |  | HV350-450 | 黑鎳+黑油 | NYLOK | 用038-722的料 | 1018A |  |  |  |  | 業務
1116-017 | 11180001BZ132542 | 86.5A353.3R0SC-GD | IMS 2*3A |  |  | 0.11 |  | HV350-450 | 黑鋅(三) | NYLOK(留0.5mm.涂1.5mm) | 用095-585的料 | 18A |  |  |  |  | 業務
1116-018 | 11180001BZ121312 | MA00000ESG0SC-GD | IMS 2*3A |  |  | 0.077 |  | HV350-450 | 黑鋅(三)(二次封閉處理) | NYLOK | 用159-693的料 | 1018A | 用214-095點耐落 |  |  |  | 業務
1116-019 | 11180001BN102822 | MS25040I340SC-GD | IMS 2.5*4 |  |  | 0.153 |  | HV400-500 | 黑鎳+黑油 | NYLOK | 用038-719的料 | 1018A |  |  |  |  | 業務
1116-020 | 11180001BZ135202 | 131B-00FC000SC-GD | IMS 2*4A |  |  | 0.135 |  | HV350-450 | 黑鋅(三)+二次封閉處理 | NYLOK | 用159-876的料 | 18A |  |  |  |  | 業務
1116-021 | 11180001BN102862 | MS25055I080SC-GD | IMS 2.5*5.5 |  |  | 0.165 |  | HV400-500 | 黑鎳 | NYLOK+黑油 | 用038-729的料 | 1018A |  |  |  |  | 業務
1116-022 | 11180001BN131232 | 13GMBKXD050B-1SC-GD | IMS 2.5*5 |  |  | 0.201 |  | HV350-450 | 黑鎳(要黑)+黑油 | NYLOK | 用095-711的料 | 18A |  |  |  |  | 業務
1116-023 | 11180001BZ132172 | 13050-B2803010SC-GD | IMS 2.5*3A |  |  | 0.12 |  | HV350-450 | 黑鋅(三)+二次封閉處理 | NYLOK | 用095-568的料 | 18A |  |  |  |  | 業務
1116-024 | 11180001BZ135412 | 13050-B2803100SC-GD | IMS 2.5*3.5 |  |  | 0.136 |  | HV350-450 | 黑锌(三) | NYLOK | 用017(16)-019的料 | 18A | 自動篩選 |  |  |  | 業務
1116-025 | 11180001BZ134582 | 13GMBK3D030Z-1SC-GD | IMS 2.5*3A |  |  | 0.155 |  | HV350-450 | 黑鋅(三)+二次封閉處理 | NYLOK | 用159-843的料 | 18A |  |  |  |  | 業務
1116-026 | 11180001BN102862 | 13050-B2605100SC-GD | IMS 2.5*5.5 |  |  | 0.165 |  | HV350-450 | 黑鎳 | NYLOK+黑油 | 用038-729的料 | 1018A |  |  |  |  | 業務
1116-027 | 11180001BZ153002 | 13GMBKXC050Z-1SC-GD | CMS 2*5 |  |  | 0.162 |  | HV350-450 | 黑鋅(三)+在盛高溫封閉(鹽霧24H無白銹) | PATCH | 用038-1579的料 | 18A | 自動篩選 |  |  |  | 業務
1116-028 | 11180001BN130922 | 131B-00HV000SC-GD | IMS 2*2.5 |  |  | 0.24 |  | HV350-450 | 黑鎳 | NYLOK+黑油 | 用038-1765的料 | 18A | 用032-030退鍍+NYLOK |  |  |  | 業務
1116-029 | 11180011BN100052 | 131B-00BK0A2SC-GD | IMS 2*2.5 |  |  | 0.107 |  | HV350-450 | 黑鎳 | PATCH+专用防銹剂 | 用038-740的料 | 自動篩選 | 鹽務12H |  |  |  | 業務
1116-030 | 11180001BN131312 | 131B-0023000SC-GD | IMS 2.5*3 |  |  | 0.141 |  | 有 | 黑鎳 | NYLOK | 用027-133的料 | 38846 |  |  |  |  | 業務
1116-031 | 11180001BN119392 | 131B-002U000SC-GD | IMS 1.4*1.2 |  |  | 0.04 |  | HV350-450 | 黑鎳+黑油 | NYLOK | 用292-360的料 | 1018 |  |  |  |  | 業務
1116-032 | 11180001BZ134852 | 6052A0035101SC-GD | IMS 2*3A |  |  | 0.121 |  | HV350-450 | 黑鋅(三)+二次封閉處理 | PATCH(留0-0.4mm不涂，涂1.5-1.9mm) | 用159-868的料 | 18A |  |  |  |  | 業務
1116-033 | 11180001WN101072 | 131B-0015000SC-GD | IMS 2*3 |  |  | 0.085 |  | HV350-450 | 鎳 | NYLOK | 用168-057的料 | 1018A |  |  |  |  | 業務
1116-034 | 11180011BN100052 | 1302-001K000SC-GD | IMS 2*2.5 |  |  | 0.107 |  | HV350-450 | 黑鎳 | PATCH+专用防銹剂 | 用038-740的料 | 自動篩選 | 鹽務12H |  |  |  | 業務
1116-035 | 11180001BZ101552 | 131B-00J0000SC-GD | IMS 2*2A |  |  | 0.164 |  | HV350-450 | 黑鋅(三)(二次封閉處理) | NYLOK | 用159-518的料 | 1018A | 自動篩選 |  |  |  | 業務
1116-036 | 11180001BZ116932 | MA0000075G0SC-GD | IMS 2*5A |  |  | 0.1 |  | HV350-450 | 黑鋅(三)+二次封閉處理 | NYLOK | 用159-377的料 | GP |  |  |  |  | 業務
1116-037 | 11180001WN119242 | MA00000MXG0SC-GD | IMS 2*2.5X |  |  | 0.061 |  | HV350-450 | 鎳 | NYLOK | 用017(5)-317的料 | 1018A |  |  |  |  | 業務
1116-038 | 11180001WN100962 | MM30040ICI0SC-GD | IMS 3*4 |  |  | 0.3 |  | 有 | 鎳 | NYLOK | 用038-100的料 | 1018A |  |  |  |  | 業務
1116-039 | 11180001BZ132172 | MS25030I230SC-GD | IMS 2.5*3A |  |  | 0.12 |  | HV350-450 | 黑鋅(三)+二次封閉處理 | NYLOK | 用095-568的料 | 18A |  |  |  |  | 業務
1116-040 | 11180001BN131232 | MM25050IL64SC-GD | IMS 2.5*5 |  |  | 0.201 |  | HV350-450 | 黑鎳(要黑)+黑油 | NYLOK | 用095-711的料 | 18A |  |  |  |  | 業務
1116-041 | 11180001BN133402 | 131B-019X000SC-GD | IMS 1.6*2 |  |  | 0.1 |  | HV350-450 | 黑鎳+黑油 | NYLOK | 用038-2489的料 | 18A |  |  |  |  | 業務
1116-042 | 11180001BN131422 | MS20030I470SC-GD | IMS 2*3 |  |  | 0.12 |  | HV400-500 | 黑鎳+黑油 | NYLOK | 用027-291的料 | 39233 |  |  |  |  | 業務
1116-043 | 11180001BZ101362 | MS25050I370SC-GD | IMS 2.5*5A |  |  | 0.165 |  | HV400-500 | 黑鋅(三)(二次封閉處理) | NYLOK | 用159-325的料 | 1018A |  |  |  |  | 業務
1116-044 | 11180001BZ143292 | MS20030I580SC-GD | IMS 2*3 |  |  | 0.09 |  | HV350-450 | 黑鋅(三) | NYLOK | 自動篩選 | 18A | 鹽霧48H |  |  |  | 業務
1116-045 | 11180001BN101832 | 13GMBK3C031B-1SC-GD | IMS 2*3 |  |  | 0.069 |  | HV350-450 | 黑鎳(要黑) | PATCH+防锈油 | 用292-166的料 | 1018A |  |  |  |  | 業務
1116-046 | 11180001WN102742 | MS25045IGZ0SC-GD | IMS 2.5*4.5 |  |  | 0.158 |  | HV400-500 | 鎳+防銹油 | NYLOK | 用017(5)-169的料 | 1018A |  |  |  |  | 業務
1116-047 | 11180001BN131512 | 131B-001F000SC-GD | IMS 2*5 |  |  | 0.151 |  | HV400-500 | 黑鎳(要黑) | NYLOK | 用027-459的料 | 39232 |  |  |  |  | 業務
1116-048 | 11180001BZ151872 | 6052B0081901SC-GD | IMS 2*4A |  |  | 0.135 |  | HV350-450 | 黑鋅(三)+二次封閉處理 | PATCH(留0-0.5mm不涂，涂2±0.4mm) | 用017(16)-014的料 | 18A | 自動篩選 |  |  |  | 業務
1116-049 | 11180001WN102232 | MA00000SMG0SC-GD | IMS 2*2.5 |  |  | 0.067 |  | HV400-500 | 鎳+防銹油 | NYLOK | 用095-253的料 | 1018A |  |  |  |  | 業務
1116-050 | 11180001BZ134432 | 6052B0185401SC-GD | IMS 2*3 |  |  | 0.09 |  | HV350-450 | 黑鋅(三) | NYLOK | 用017(12)-386的料 | 18A | 外箱用4號箱(248*199*170mm) |  |  |  | 業務
1116-051 | 11180001BZ138882 | 6052B0131201SC-GD | IMS 2.5*4 |  |  | 0.213 |  | HV350-450 | 黑鋅(三) | NYLOK | 用017(12)-500的料 | 18A |  |  |  |  | 業務
1116-052 | 11180001BZ135142 | 13GMBK3C038Z-1SC-GD | IMS 2*3 |  |  | 0.09 |  | HV350-450 | 黑鋅(三) | NYLOK | 用038-1901的料 | 18A | 鹽霧48H |  |  |  | 業務
1116-053 | 11180001WN133222 | 131B-0038000SC-GD | IMS 2*3 |  |  | 0.118 |  | HV350-450 | 鎳 | NYLOK | 用098-152的料 | 18A | 自動篩選 |  |  |  | 業務
1116-054 | 11180001BZ134762 | MS20040I660SC-GD | IMS 2*4 |  |  | 0.116 |  | HV350-450 | 黑鋅(三) | NYLOK | 用032-486的料 | 18A |  |  |  |  | 業務
1116-055 | 11180001WN102682 | MS20020I090SC-GD | IMS 2*2 |  |  | 0.065 |  | HV400-500 | 鎳 | NYLOK | 用017(5)-051的料 | 1018A |  |  |  |  | 業務
1116-056 | 11180001BN119592 | MS20030I170SC-GD | IMS 2*3 |  |  | 0.19 |  | HV400-500 | 黑鎳 | NYLOK | 用168-511的料 | 1018A | 用159-555退镀 |  |  |  | 業務
1116-057 | 11180001BZ101552 | MS20020I370SC-GD | IMS 2*2A |  |  | 0.164 |  | HV400-500 | 黑鋅(三)(二次封閉處理) | NYLOK | 用159-518的料 | 1018A | 自動篩選 |  |  |  | 業務
1116-058 | 11180001WN102232 | 86.9A562.2R5IR-GD | IMS 2*2.5 |  |  | 0.067 |  | HV400-500 | 鎳+防銹油 | NYLOK | 用095-253的料 | 1018A |  |  |  |  | 業務
1116-059 | 11180001BN101862 | 13GMBKXC026B-1SC-GD | IMS 2*2.5 |  |  | 0.075 |  | HV400-500 | 黑鎳 | NYLOK+上黑油 | 用292-045的料 | 1018A |  |  |  |  | 業務
1116-060 | 11180001BZ102702 | 131B-00V2000SC-GD | IMS 2*2.5(HW) |  |  | 0.08 |  | HV350-450 | 黑鋅(三) | NYLOK(留0.3mm,涂1.5mm) | 用095-295的料 | 1018A | 自動篩選 |  |  |  | 業務
1116-061 | 11180001WN134142 | 131B-00XP000SC-GD | IMS 2*4 |  |  | 0.116 |  | HV350-450 | 鎳 | NYLOK | 用038-2144的料 | 18A | 用032-486退鍍鎳+NY |  |  |  | 業務
1116-062 | 11180001BZ134492 | 13GMBK3D050Z-1SC-GD | IMS 2.5*5A |  |  | 0.2 |  | HV350-450 | 黑鋅(三)+二次封閉處理 | NYLOK(留0.8mm.涂2.5mm) | 用095-710的料 | 18A |  |  |  |  | 業務
1116-063 | 11180001WN103792 | 13GMBKXD031W-1SC-GD | IMS 2.5*3 |  |  | 0.108 |  | HV350-450 | 鎳+防銹油 | NYLOK | 用129-086的料 | 1018A | 自動篩選 |  |  |  | 業務
1116-064 | 11180001BZ134852 | 13GMBK3C036Z-1SC-GD | IMS 2*3A |  |  | 0.121 |  | HV350-450 | 黑鋅(三)+二次封閉處理 | PATCH(留0-0.4mm不涂，涂1.5-1.9mm) | 用159-868的料 | 18A |  |  |  |  | 業務
1116-065 | 11180001WN136722 | 13050-70501100SC-GD | IMS 2*1.5 |  |  | 0.06 |  | HV350-450 | 鎳 | NYLOK | 用038-2646的料 | 18A |  |  |  |  | 業務
1116-066 | 11180001BZ120492 | 13050-72802110SC-GD | IMS 2*2A |  |  | 0.07 |  | HV350-450 | 黑鋅(三) | NYLOK | 用017(5)-336的料 | 1018 |  |  |  |  | 業務
1116-067 | 11180001BZ101552 | 13GMBK3C024Z-1SC-GD | IMS 2*2A |  |  | 0.164 |  | HV400-500 | 黑鋅(三)(二次封閉處理) | NYLOK | 用159-518的料 | 1018A | 自動篩選 |  |  |  | 業務
1116-068 | 14152401WN000062 | FBNR7017010BO-GD | AUT M1.6*10*4.25 |  |  |  |  | HV350-450 | 鎳 |  | 用695-068的料 | C1215 | 外購件 |  |  |  | 業務
1116-069 | 14152401WN000072 | FBNR7018010BO-GD | AUT M1.6*9*4.45 |  |  |  |  | HV350-450 | 鎳 |  | 用695-069的料 | C1215 | 外購件 |  |  |  | 業務
1116-070 | 14152401WN000082 | FBNR7019010BO-GD | AUT M1.6*6*3.25 |  |  |  |  | HV350-450 | 鎳 |  | 用695-070的料 | C1215 | 外購件 |  |  |  | 業務
1116-071 | 11180001WN133132 | 13GMBKXD040W-1SC-GD | IMS 2.5*4 |  |  | 0.18 |  | 有 | 鎳 | NYLOK | 用159-023的料 | 1018A | 2.15 |  |  |  | 業務
1116-072 | 11180001WN133292 | 13GMBKXD061W-1SC-GD | IMS 2.5*6 |  |  | 0.232 |  | HV350-450 | 鎳 | NYLOK | 用159-878的料 | 18A |  |  |  |  | 業務
1116-073 | 11180001BZ132992 | 131B-00FP000SC-GD | IMS 2*2.5A |  |  | 0.06 |  | HV350-450 | 黑鋅(三) | NYLOK | 用038-1628的料 | 18A | 鹽霧48H |  |  |  | 業務
1116-074 | 11180001BZ035152 | 131C-00QJ000SC-GD | ITS-3/半尖尾 1.4*3A |  |  | 0.09 |  | HV450-550 | 黑鋅(三) |  | 用095-678的料 | 18A |  |  |  |  | 業務
1116-075 | 11180001BN134542 | 131B-01R6000SC-GD | IMS 2*2 |  |  | 0.154 |  | HV350-450 | 黑鎳 | NYLOK | 用038-2800的料 | 18A |  |  |  |  | 業務
1116-076 | 11180001BZ141792 | 131B-01R7000SC-GD | IMS 2*2.3 |  |  | 0.088 |  | HV350-450 | 黑鋅(三) | 14 | 用038-2791的料 | 18A |  |  |  |  | 業務
1116-077 | 11350001OB000012 | 20150803-GD | 內六角CMS-5A 4*10 |  |  | 1.51 |  | 調質8.8級 | 發黑 |  | 用695-077的料 | 35# | 外購件 |  |  |  | 業務
1116-078 | 11180001BS100062 | 13050-B2B05000SC-GD | IMS 2.5*5 |  |  | 0.2 |  | HV350-450 | 黑色鋅鎳合金(A系) | NYLOK | 用129-246的料 | 1018 |  |  |  |  | 業務
1116-079 | 11040000CL001272 | W-ZX-1539-GD | 滾花CMS-5 6*20 |  |  | 5.32 |  | 無 | 清洗 |  | 用695-079的料 | SUS304 |  |  |  |  | 業務
1116-080 | 11350001BZ000052 | W-ZX-1780-GD | 內六角FMS 3*6 |  |  | 0.336 |  | 調質8.8級 | 黑鋅(三) |  | 用695-080的料 | 35# |  |  |  |  | 業務
1116-081 | 11180001BN131612 | 13050-40601010SC-GD | IMS 1.6*1.5 |  |  | 0.089 |  | HV350-450 | 黑鎳(要黑)+黑油 | NYLOK | 用038-1947的料 | 18A |  |  |  |  | 業務
1116-082 | 11180001WN130992 | 13050-40502020SC-GD | IMS 1.6*2.5 |  |  | 0.053 |  | HV350-450 | 鎳 | NYLOK | 用017(12)-334的料 | 18A |  |  |  |  | 業務
1116-083 | 11180001BZ132172 | 131B-0143000SC-GD | IMS 2.5*3A |  |  | 0.12 |  | HV350-450 | 黑鋅(三)+二次封閉處理 | NYLOK | 用095-568的料 | 18A |  |  |  |  | 業務
1116-084 | 11180001WN136322 | 13050-40501200SC-GD | IMS 1.6*1.5 |  |  | 0.063 |  | HV300-400 | 鎳 | NYLOK | 用038-2584的料 | 18A |  |  |  |  | 業務
1116-085 | 11180001BZ135412 | 131B-015Y000SC-GD | IMS 2.5*3.5 |  |  | 0.136 |  | HV350-450 | 黑锌(三) | NYLOK | 用017(16)-019的料 | 18A | 自動篩選 |  |  |  | 業務
1116-086 | 11180001WN130592 | 131B-025M000SC-GD | IMS 2.5*3 |  |  | 0.12 |  | HV350-450 | 鎳 | NYLOK | 用017(5)-356的料 | 18A |  |  |  |  | 業務
1116-087 | 11180001BN132352 | 13050-70602100LS-GD | IMS 2*2 |  |  | 0.144 |  | HV350-450 | 黑鎳+黑油 | NYLOK | 用621-106的料 | 18A |  |  |  |  | 業務
1116-088 | 11180001BN132352 | 13050-70602100SC-GD | IMS 2*2 |  |  | 0.144 |  | HV350-450 | 黑鎳+黑油 | NYLOK | 用621-106的料 | 18A |  |  |  |  | 業務
1116-089 | 11180001BN135492 | 131B-0289000SC-GD | IMS 1.2*1.65 |  |  | 0.014 |  | 調質HV300-400 | 黑鎳 | NYLOK | 用950-004的料 | 18A | 用038-3082改牙長 |  |  |  | 業務
1116-090 | 11180001BZ140692 | 131B-028A000SC-GD | IMS 1.6*2.3 |  |  | 0.043 |  | HV350-450 | 黑鋅(三) | NYLOK | 用017(6)-516的料 | 18A |  |  |  |  | 業務
1116-091 | 11180001WN140492 | 131B-02EC000SC-GD | IMS-4 1.6*1.5+2.2 |  |  | 0.082 |  | HV350-450 | 鎳 | NYLOK | 用038-3349的料 | 18A |  |  |  |  | 業務
1116-092 | 11410001CL101632 | 6052B0407301SC-GD | 法線IMS-4-5B 2.5*2.8+4.5 |  |  | 0.362 |  | 不鏽鋼熱處理HV450-550 | 鈍化 | 對邊NYLOK(留0-0.5mm,塗1.5mm min ) | 用017(16)-353的料 | SUS410 |  |  |  |  | 業務
1116-093 | 12050401WN000082 | 6052B0175801ER-GD | ETW M2.5 |  |  | 0.05 |  | 有 | 鎳+除氫 |  | 用369-004的料 | 彈簧鋼 | 條裝 |  |  |  | 業務
1116-094 | 11410001CL101642 | 6052B0407201SC-GD | 法線IMS-7 2.5*7 |  |  | 0.194 |  | 不鏽鋼熱處理HV450-550 | 鈍化 | NYLOK(留1-2牙，涂1.5+/-0.2mm) | 用017(16)-355的料 | SUS410 |  |  |  |  | 業務
1116-095 | 11410001CL101652 | 6052B0407401SC-GD | 法線IMS/特殊 2.5*10 |  |  | 0.332 |  | 不鏽鋼熱處理HV450-550 | 鈍化 | 對邊NYLOK(留0.2,涂1.5mm) | 用017(16)-356的料 | SUS410 |  |  |  |  | 業務
1116-096 | 11180001BS103552 | 6052B0407501SC-GD | IMS-5A 2.5*4.2 |  |  | 0.122 |  | HV350-450 | 黑色鋅鎳合金(A系) | NYLOK(留0-0.3mm不塗，塗1.0mm MIN) | 用017(16)-357的料 | 18A |  |  |  |  | 業務
1116-097 | 11180001BZ135702 | 13050-72802160SC-GD | IMS-4 2*2 |  |  | 0.291 |  | HV350-450 | 黑鋅(三) | NYLOK | 用017(12)-420的料 | 18A | 用095-325退镀BZN+NY |  |  |  | 業務
1116-098 | 11180001BZ146762 | 13GMBK3D040Z-1SC-GD | IMS 2.5*4 |  |  | 0.175 |  | HV400-500(客戶要求) | 黑鋅(三)+二次封閉處理 | NYLOK(耐落留0.5mmref塗2.0mm) | 用038-1585的料 | 18A |  |  |  |  | 業務
1116-099 | 11180001BZ102702 | 13GMBK3C02AZ-1SC-GD | IMS 2*2.5(HW) |  |  | 0.08 |  | HV350-450 | 黑鋅(三) | NYLOK(留0.3mm,涂1.5mm) | 用095-295的料 | 1018A | 自動篩選 |  |  |  | 業務
1116-100 | 11180001BZ101552 | MA000008PG0SC-GD | IMS 2*2A |  |  | 0.164 |  | HV400-500 | 黑鋅(三)(二次封閉處理) | NYLOK | 用159-518的料 | 1018A | 自動篩選 |  |  |  | 業務
1116-101 | 11180001BZ133882 | MA00000NKG0SC-GD | IMS 2*2.5 |  |  | 0.063 |  | HV350-450 | 黑鋅(三) | NYLOK | 用129-316的料 | 18A |  |  |  |  | 業務
1116-102 | 11180001WN137882 | MS12023I100SC-GD | IMS 1.2*2.3 |  |  | 0.024 |  | HV350-450 | 鎳 | NYLOK(白色) | 用168-1337的料 | 18A |  |  |  |  | 業務
1116-103 | 11180000WN101022 | FAQF7006010SC-GD | FMS 4*12 |  |  | 1.13 |  | 无 | 鎳 | NYLOK | 用002-131的料 | 1018A |  |  |  |  | 業務
1116-104 | 11180001WN141422 | 13050-B2502200SC-GD | IMS-4A 2.5*2 |  |  | 0.25 |  | HV350-450 | 鎳 | NYLOK | 用038-3680的料 | 18A |  |  |  |  | 業務
1116-105 | 11180001BN134572 | 6052B0153201SC-GD | IMS 1.6*1.5 |  |  | 0.047 |  | HV350-450 | 黑鎳 | NYLOK | 用017(16)-192的料 | 18A |  |  |  |  | 業務
1116-106 | 11180001BS103392 | MA00001FKH0SC-GD | IMS/特殊 2.5*7 |  |  | 0.238 |  | HV300-400 | 清洗+黑色鋅鎳合金(A系) | NYLOK(對邊,咖啡紅)+二次封閉處理+上漆 | 用480-265的料 | 18A | 用159-1551改鍍層 |  |  |  | 業務
1116-107 | 11180001BZ145662 | 131B-02NF0A2SC-GD | IMS-4A 2.5*2.5 |  |  | 0.237 |  | HV350-450 | 黑鋅(三) | NYLOK | 用038-3449的料 | 18A |  |  |  |  | 業務
1116-108 | 11180001BZ145662 | 131B-02UM000SC-GD | IMS-4A 2.5*2.5 |  |  | 0.237 |  | HV350-450 | 黑鋅(三) | NYLOK | 用038-3449的料 | 18A |  |  |  |  | 業務
1116-109 | 11180001BN100422 | MS20020IXL6SC-GD | IMS-4A 2*2 |  |  | 0.19 |  | HV400-500 | 黑鎳 | NYLOK+上黑油 | 用216-316的料 | 18A |  |  |  |  | 業務
1116-110 | 11180001BN131882 | MA00000WJG0 | IMS 1.6*2 |  |  | 0.051 |  | HV350-450 | 黑鎳+黑油 | PATCH | 用038-2016的料 | 18A |  |  |  |  | 業務
1116-111 | 11180001BN131882 | MA00000WJG0SC | IMS 1.6*2 |  |  | 0.051 |  | HV350-450 | 黑鎳+黑油 | PATCH | 用038-2016的料 | 18A |  |  |  |  | 業務
1116-112 | 11180001BZ132212 | MA00000EBG0SC1 | IMS 2*3A |  |  | 0.084 |  | HV350-450 | 黑鋅(三)+二次封閉處理 | NYLOK | 用159-678的料 | 18A |  |  |  |  | 業務
1116-113 | 11180001BZ133882 | MA00000NKG0SC | IMS 2*2.5 |  |  | 0.063 |  | HV350-450 | 黑鋅(三) | NYLOK | 用129-316的料 | 18A |  |  |  |  | 業務
1116-114 | 11180000WN101022 | FAQF7006010SC | FMS 4*12 |  |  | 1.13 |  | 无 | 鎳 | NYLOK | 用002-131的料 | 1018A |  |  |  |  | 業務
1116-115 | 11180001WN133132 | 13GMBKXD040W-1SC | IMS 2.5*4 |  |  | 0.18 |  | 有 | 鎳 | PATCH | 用159-023的料 | 1018A |  |  |  |  | 業務
1116-116 | 11180001BZ132212 | MA00000EBG0SC1-GD | IMS 2*3A |  |  | 0.084 |  | HV350-450 | 黑鋅(三)+二次封閉處理 | NYLOK | 用159-678的料 | 18A |  |  |  |  | 業務
1116-117 | 11180001BZ136192 | MA00000OYG0SC | IMS 1.6*2.5 |  |  | 0.056 |  | HV350-450 | 黑鋅(三) | NYLOK | 用159-937的料 | 18A |  |  |  |  | 業務
1116-118 | 11180001BZ136192 | MA00000OYG1SC | IMS 1.6*2.5 |  |  | 0.056 |  | HV350-450 | 黑鋅(三) | NYLOK | 用159-937的料 | 18A |  |  |  |  | 業務
1116-119 | 11180001BZ147532 | 13050-B2803040SC | IMS 2.5*3 |  |  | 0.245 |  | HV350-450 | 黑鋅(三) | PATCH | 用038-3880的料 | 18A |  |  |  |  | 業務
1116-120 | 11180001BS103392 | MA00001FKH0SC | IMS/特殊 2.5*7 |  |  | 0.238 |  | HV300-400 | 清洗+黑色鋅鎳合金(A系) | NYLOK(對邊,咖啡紅)+二次封閉處理+上漆 | 用480-265的料 | 18A | 用159-1551改鍍層 |  |  |  | 業務
1116-121 | 11180001BZ134492 | 13GMBK3D050Z-1SC | IMS 2.5*5A |  |  | 0.2 |  | HV350-450 | 黑鋅(三)+二次封閉處理 | NYLOK(留0.8mm.涂2.5mm) | 用095-710的料 | 18A | 外觀件螺絲 |  |  |  | 業務
1116-122 | 11180001BZ134852 | 13GMBK3C036Z-1SC | IMS 2*3A |  |  | 0.121 |  | HV350-450 | 黑鋅(三)+二次封閉處理 | PATCH(留0-0.4mm不涂，涂1.5-1.9mm) | 用159-868的料 | 18A |  |  |  |  | 業務
1116-123 | 11180001WN108312 | MA000009RGJSC1 | IMS 2*3 |  |  | 0.085 |  | HV350-450 | 鎳 | NYLOK | 用342-059的料 | 18A |  |  |  |  | 業務
1116-124 | 11180001WN108312 | MA000009RGJSC | IMS 2*3 |  |  | 0.085 |  | HV350-450 | 鎳 | NYLOK | 用342-059的料 | 18A |  |  |  |  | 業務
1116-125 | 11180001BZ146562 | 13050-B2802120SC | IMS-4A 2.5*2 |  |  | 0.178 |  | 表面HV350-450,芯部HV250-350 | 黑鋅(三)+除氢4H以上 | PATCH(咖啡紅) | 用038-3884的料 | 18A |  |  |  |  | 業務
1116-126 | 12650401WN000022 | EEDW0086000ER | ETW M1.9 |  |  | 0.04 |  | HRC44-52 | 鎳 |  | 用159-144的料 | SK7 | 內包装方式2000PCS/包 |  |  |  | 業務
1116-127 | 15044300CL000102 | EX2VR000100SP | 雙扭 0.4*21.58 |  |  | 0.096 |  | 無 | 清洗 |  | 用159-2016的料 | SUS304 |  |  |  |  | 業務
1116-128 | 11410001PD101792 | MA00001ZSH0SC | 法線IMS-4A/特殊 2.5*5 |  |  | 0.177 |  | 不鏽鋼熱處理HV450-550 | 頭部PVD(黑色)(A018) | PATCH | 用159-1889的料 | SUS410 |  |  |  |  | 業務
1116-129 | 11410001PD101812 | MA0000202H0SC | 法線IMS-4A/特殊 2.5*5 |  |  | 0.177 |  | 不鏽鋼熱處理HV450-550 | 頭部噴砂+頭部PVD(銀白色)(A018) | PATCH | 用159-1890的料 | SUS410 |  |  |  |  | 業務
1116-130 | 11410001PD101802 | MA0000203H0SC | 法線IMS-7 2.5*9 |  |  | 0.271 |  | 不鏽鋼熱處理HV450-550 | 頭部PVD(黑色)(A018) | PATCH | 用159-1887的料 | SUS410 |  |  |  |  | 業務
1116-131 | 11410001PD101822 | MA0000204H0SC | 法線IMS-4A-5A 2.5*9 |  |  | 0.271 |  | 不鏽鋼熱處理HV450-550 | 頭部噴砂+頭部PVD(銀白色)(A018) | PATCH | 用159-1888的料 | SUS410 |  |  |  |  | 業務
1116-132 | 11180001BN134572 | 6052B0153201SC | IMS 1.6*1.5 |  |  | 0.047 |  | HV350-450 | 黑鎳 | NYLOK | 用017(16)-192的料 | 18A |  |  |  |  | 業務
1116-133 | 11180001BZ148872 | 13050-72801300SC | IMS 2*1.7 |  |  | 0.17 |  | HV350-450 | 黑鋅(三) | PATCH | 用159-2056的料 | 18A |  |  |  |  | 業務
1116-134 | 11180001WN142502 | 13050-B2502110SC | IMS 2.5*2.2 |  |  | 0.18 |  | HV350-450 | 鎳 | PATCH | 用738-441的料 | 18A |  |  |  |  | 業務
1116-135 | 11180001WN135922 | 13050-72502200SC | IMS 2*2 |  |  | 0.164 |  | HV350-450 | 鎳 | NYLOK | 用129-398的料 | 1018A |  |  |  |  | 業務
1116-136 | 11180001BZ151162 | 13050-70801030SC | IMS 2*1.5 |  |  | 0.113 |  | HV350-450 | 黑鋅(三) | PATCH | 用038-4495的料 | 18A |  |  |  |  | 業務
1116-137 | 11180001BN138912 | W-ZX-CNC-0730 | IMS 2.6*4 |  |  | 0.183 |  | HV350-450 | 黑鎳(要黑) | PATCH |  | 18A |  |  |  |  | 業務
1116-138 | 11180001BN138992 | W-ZX-CNC-0739 | IMS 1.2*1.4 |  |  | 0.014 |  | HV300-400 | 黑鎳(要黑) | PATCH(留0.涂1.0mm) |  | 18A |  | 44624 | Y13-220304005
1116-139 | 11180001WN135082 | 13050-72503060SC | IMS 2*3 |  |  | 0.155 |  | HV350-450 | 鎳 | NYLOK | 用095-893的料 | 18A |  |  |  |  | 業務
1116-140 | 11180001WN140762 | 13050-40502210SC | IMS 1.6*2.2 |  |  | 0.045 |  | HV350-450 | 鎳 | NYLOK | 用038-3474的料 | 18A |  |  |  |  | 業務
1116-141 | 11180001BN133402 | 13050-40602040SC | IMS 1.6*2 |  |  | 0.1 |  | HV350-450 | 黑鎳+黑油 | NYLOK | 用038-2489的料 | 18A |  |  |  |  | 業務
1116-142 | 11180001WN104992 | 13GMBK3C036W-2SC | IMS 2*3.5 |  |  | 0.14 |  | HV350-450 | 鎳+除氢 | PATCH+防鏽油(鹽霧8H) | 用038-1605的料 | 18A |  |  |  |  | 業務
1116-143 | 11410001PD104232 | 13050-74904040SC | 法線梅花IMS 2*4 |  |  | 0.116 |  | 不鏽鋼熱處理HV450-550 | 頭部PVD(黑色) | PATCH | 用038-4812的料 | SUS410 | 自動篩選 |  |  |  | 業務
1116-144 | 11180001BN131452 | MS20020I350SC | IMS 2*2 |  |  | 0.133 |  | HV350-450 | 黑鎳+防銹油 | NYLOK | 用095-735的料 | 18A |  |  |  |  | 業務
1116-145 | 11180001BZ139472 | IMS M1.2-1.5HV-SC | IMS 1.2*1.5 |  |  | 0.016 |  | HV300-400 | 黑鋅(三) | NYLOK | 用095-1036的料 | 18A |  |  |  |  | 業務
1116-146 | 11410001PD104892 | MA00002K5H0SC1 | CMS-4-特殊 2.5X6.7(3.3) |  |  | 0.546 |  | HV450-550(客戶要求) | 通体黑色PVD | PATCH(留0-1牙,涂3牙以上) | 用738-747的料 | SUS410 |  |  |  |  | 業務
1116-147 | 11410001PD104892 | MA00002PHH0SC1 | CMS-4-特殊 2.5*6.7(2.4) |  |  | 0.546 |  | HV450-550(客戶要求) | 通体黑色PVD | PATCH(留0-1牙,涂3牙以上) | 用738-747的料 | SUS410 |  |  |  |  | 業務
1116-148 | 11410001CL102272 | 6052B0831201 | 法線IMS-7 2*6 |  |  | 0.105 |  | 不銹鋼熱處理HV450-550 | 清洗 | PATCH(留0-0.2mm，涂1.5mm） | 用017(16)-963的料 | SUS410 |  |  |  |  | 業務
1116-149 | 11410001PD105142 | 6052B0831202 | 法線IMS-7 2*6 |  |  | 0.105 |  | 不銹鋼熱處理HV450-550 | PVD(通體，大氣藍) | PATCH(留0-0.2mm，涂1.5mm） | 用017(16)-964的料 | SUS410 |  |  |  |  | 業務
1116-150 | 11410001PD105152 | 6052B0831203 | 法線IMS-7 2*6 |  |  | 0.105 |  | 不銹鋼熱處理HV450-550 | PVD(通體，日蚀灰) | PATCH(留0-0.2mm，涂1.5mm） | 用017(16)-965的料 | SUS410 |  |  |  |  | 業務
1116-151 | 11410001CL102282 | 6052B0831101 | 法線IMS-7 2*8.75 |  |  | 0.143 |  | 不銹鋼熱處理HV450-550 | 清洗 | PATCH(留0-0.2mm，涂1.5+/-0.4mm) | 用017(16)-966的料 | SUS410 |  |  |  |  | 業務
1116-152 | 11410001PD105162 | 6052B0831102 | 法線IMS-7 2*8.75 |  |  | 0.143 |  | 不銹鋼熱處理HV450-550 | PVD(通體，大氣藍) | PATCH(留0-0.2mm，涂1.5+/-0.4mm) | 用017(16)-967的料 | SUS410 |  |  |  |  | 業務
1116-153 | 11410001PD105172 | 6052B0831103 | 法線IMS-7 2*8.75 |  |  | 0.143 |  | 不銹鋼熱處理HV450-550 | PVD(通體，日蚀灰) | PATCH(留0-0.2mm，涂1.5+/-0.4mm) | 用017(16)-968的料 | SUS410 |  |  |  |  | 業務
1116-154 | 11410001CL102272 | 34XGCS4DB1 | 法線IMS-7 2*6 |  |  | 0.105 |  | 不銹鋼熱處理HV450-550 | 清洗 | PATCH | 用017(16)-963的料 | SUS410 |  |  |  |  | 業務
1116-155 | 11410001CL102282 | 34XGCS4DB2 | 法線IMS-7 2*8.75 |  |  | 0.143 |  | 不銹鋼熱處理HV450-550 | 清洗 | PATCH(留0-0.2mm，涂1.5+/-0.4mm) | 用017(16)-966的料 | SUS410 |  |  |  |  | 業務
1116-156 | 11410001PD105142 | 34XGCS4DB3 | 法線IMS-7 2*6 |  |  | 0.105 |  | 不銹鋼熱處理HV450-550 | 通體PVD(大氣藍) | PATCH | 用017(16)-964的料 | SUS410 |  |  |  |  | 業務
1116-157 | 11410001PD105162 | 34XGCS4DB4 | 法線IMS-7 2*8.75 |  |  | 0.143 |  | 不銹鋼熱處理HV450-550 | 通體PVD(大氣藍) | PATCH(留0-0.2mm，涂1.5+/-0.4mm) | 用017(16)-967的料 | SUS410 |  |  |  |  | 業務
1116-158 | 11410001PD105152 | 34XGCS4DB5 | 法線IMS-7 2*6 |  |  | 0.105 |  | 不銹鋼熱處理HV450-550 | 通體PVD(日蚀灰) | PATCH | 用017(16)-965的料 | SUS410 |  |  |  |  | 業務
1116-159 | 11410001PD105172 | 34XGCS4DB6 | 法線IMS-7 2*8.75 |  |  | 0.143 |  | 不銹鋼熱處理HV450-550 | 通體PVD(日蚀灰) | PATCH(留0-0.2mm，涂1.5+/-0.4mm) | 用017(16)-968的料 | SUS410 |  |  |  |  | 業務
1116-160 | 11410001CL102392 | 34XGCS4DB1-1 | 法线IMS-7 2*6 |  |  | 0.105 |  | 不锈钢热处理HV450-550 | 清洗 | PATCH(对边，留0-0.2mm,涂1.5mm） | 用017(16)-999的料 | SUS410
1116-161 | 11410001CL102282 | 34XGCS4DB2-1 | 法線IMS-7 2*8.75 |  |  | 0.143 |  | 不銹鋼熱處理HV450-550 | 清洗 | PATCH(留0-0.2mm，涂1.5+/-0.4mm) | 用017(16)-966的料 | SUS410 |  |  |  |  | 業務
1116-162 | 11410001PD105982 | 34XGCS4DB3-1 | 法线IMS-7 2*6 |  |  | 0.105 |  | 不锈钢热处理HV450-550 | 通体PVD(大气蓝) | PATCH(对边，留0-0.2mm不涂，涂1.5mm） | 用017(16)-1002的料 | SUS410
1116-163 | 11410001PD105162 | 34XGCS4DB4-1 | 法線IMS-7 2*8.75 |  |  | 0.143 |  | 不銹鋼熱處理HV450-550 | 通體PVD(大氣藍) | PATCH(留0-0.2mm，涂1.5+/-0.4mm) | 用017(16)-967的料 | SUS410 |  |  |  |  | 業務
1116-164 | 11410001PD105152 | 34XGCS4DB5-1 | 法線IMS-7 2*6 |  |  | 0.105 |  | 不銹鋼熱處理HV450-550 | 通體PVD(日蚀灰) | PATCH | 用017(16)-965的料 | SUS410 |  |  |  |  | 業務
1116-165 | 11410001PD105172 | 34XGCS4DB6-1 | 法線IMS-7 2*8.75 |  |  | 0.143 |  | 不銹鋼熱處理HV450-550 | 通體PVD(日蚀灰) | PATCH(留0-0.2mm，涂1.5+/-0.4mm) | 用017(16)-968的料 | SUS410 |  |  |  |  | 業務
1116-166 | 11410001CL102382 | 34XGCS4DB2-2 | 法线IMS-7 2*8.75 |  |  | 0.143 |  | 不锈钢热处理HV450-550 | 清洗 | PATCH(涂3.0+/-0.4mm) | 用017(16)-998的料 | SUS410 |  |  |  |  | 業務
1116-167 | 11410001PD105962 | 34XGCS4DB4-2 | 法线IMS-7 2*8.75 |  |  | 0.143 |  | 不锈钢热处理HV450-550 | 通体PVD(大气蓝) | PATCH(涂3.0+/-0.4mm) | 用017(16)-1000的料 | SUS410
1116-168 | 11410001CL102392 | 34XGCS4DB1-1 | 法线IMS-7 2*6 |  |  | 0.105 |  | 不锈钢热处理HV450-550 | 清洗 | PATCH(对边，留0-0.2mm,涂1.5mm） | 用017(16)-999的料 | SUS410 | 45980 | Y13-251119008 | 45995
Note on J5: YlmF: 09/9/9 業務楊蓉下變更單要求鍍層由鎳+防銹油變為特殊鎳(SNI)+防銹油,鹽霧時間48小時. 2010/4/21品保呂東娜下內部聯絡單要求篩選后上油
Note on J18: gc15: 06/10/24李素珍下內部聯絡單要求華碩所有鍍層為黑鎳的料件都加上黑油
Note on K20: gc15: 09/12/9業務楊曉絨下變更單要求改NYLOK顏色由咖啡紅改為藍色 2017/10/17李進輝郵件要求耐落位置由NYLOK(留1mm.涂3mm)改為NYLOK(留0.5mm.涂1.5mm)
Note on J25: yulinmufeng: 13.12.17李進輝要求此料+黑油
Note on J30: gc007: 2023/3/21方長華發郵件要求將黑鋅(三)+納米封閉(鹽霧24H無白銹)變更為黑鋅(三)+在盛高温封闭(鹽霧24H無白銹)
Note on L30: Administrator: 2023/3/15孙丽雯下变更单E230309要求料號131B-03AM0A9(038-4425)/131B-00AJ000(038-1579)/131B-01FW000(038-2605)/131B-01FW0A2(038-3505)/13GMBKXC050Z-1(038-1579,032-572,095-957,297-227,369-026,426-027,580-075,695-027,643-077,918-001,1116-027),取消与159-890共用,另建規格.以其中的038-1579为主料,其余料件共用038-1579.規格IMS 2*5 黑鋅+NYLOK改為CMS 2*5 黑鋅+納米封閉+NYLOK
Note on E32: gc06: 079/25客戶回簽確認資料
Note on K32: 作者: 2014/11/14李進輝郵件上黑油改為上防鏽油 2019/3/20王沛郵件要求上防鏽油改為上专用防銹剂
Note on M32: gc007: 2017/12/29陳潔郵件要求此料要用篩選機篩選，标注筛自動选
Note on G35: gc007: 2017/11/23王沛郵件要求單重由0.119改為0.121
Note on K35: Administrator: 2021/9/13張夢夢下變更單E210910要求增加耐落位置 留0-0.4mm不涂，涂1.5-1.9mm
Note on K37: 作者: 2014/11/14李進輝郵件上黑油改為上防鏽油 2019/3/20王沛郵件要求上防鏽油改為上专用防銹剂
Note on M37: gc007: 2017/12/29陳潔郵件要求此料要用篩選機篩選，标注筛自動选
Note on D38: gc007: 2017/8/03吳瑋倫郵件要求在規格上加“-4A”。 2017/8/10王沛要求取消“-4A”。
Note on J43: yulinmufeng: 13.12.17李進輝要求此料+黑油
Note on J45: gc15: 06/10/24李素珍下內部聯絡單要求華碩所有鍍層為黑鎳的料件都加上黑油
Note on M45: gc06: 07/5/30宜鑫回簽
Note on L47: Administrator: 2022/8/2張夢夢下變更單E220801要求取消与038-1901共用，另建新料增加自動篩選，共用料338-337，216-317，294-087，297-406，695-044，1116-044一起变更
Note on D48: Administrator: 2022/11/04張夢夢下變更單E221102要求656-383头径3.20-3.60变更为：3.2-3.5，主料292-166和所有共用料一起变更
Note on K48: 作者: 唐娟下變更單要求增加上黑油 06/8/31
Note on M50: gc06: 07/5/30客戶回簽確認資料
Note on L51: yulinmufeng: 2022/7/26張夢夢下變更單E220724要求取消与159-876共用，与017(16)-014建共用，其中159-876下面的共用料216-328，369-071，480-272，601-012，964-025，098-360，098-402，695-048，1116-048，017(11)-180，017(12)-406，017(16)-548，017(16)-083，017(15)-062，017(20)-004，796-013，017（15）-046一起变更
Note on N53: yulinmufeng: 2012/8/9業務龔曉燕下內部聯絡單要求外箱用4號箱248*199*170mm的箱子包裝
Note on L56: gc007: 14/7/11由於7/8重慶廣達客訴會議要求此料取消與168-884共用，改與098-152共用
Note on D60: gc007: 2017/8/03吳瑋倫郵件要求在規格上加“-4A”。 2017/8/10王沛要求取消“-4A”。
Note on D63: gc007: 2019/11/08王沛郵件要求在規格上增加“HW"字样，以便于识别。(HW=華為)方長華郵件要求增加光学筛选
Note on K63: yulinmufeng: 11/5/20業務部朱玲玲下規格變更單，變更耐落位置，由原先的標準耐落位置改為留0.3mm涂1.5mm
Note on G67: gc007: 2017/11/23王沛郵件要求單重由0.119改為0.121
Note on K67: Administrator: 2021/9/13張夢夢下變更單E210910要求增加耐落位置 留0-0.4mm不涂，涂1.5-1.9mm
Note on D70: gc007: 2017/8/03吳瑋倫郵件要求在規格上加“-4A”。 2017/8/10王沛要求取消“-4A”。
Note on D77: yulinmufeng: 2010/11/29業務操雪花下變更單要求改規格ITS 1.4*3A為ITS-3/半尖尾 1.4*3
Note on J81: gc007: 2018/4/25王沛要求黑色鋅鎳合金改為黑色鋅鎳合金(啞光) 2018/6/4王沛要求黑色鋅鎳合金(啞光)改為黑色鋅鎳合金(A系)
Note on J95: gc007: 2019/9/11王沛郵件要求清洗改為鈍化
Note on K95: gc007: 2017/7/26易玉慧下變更單E1707008要求NYLOK改為点对边NYLOK(留0.2,涂1.5mm)，共用料一起变更 2017/12/28趙小花下變更單E1712046要求牙長尺寸由2.8-3.0變更為2.70-2.90；頭下小台階厚0.52-0.68取消要求，增加頭下到車槽處尺寸3.35-3.45。 NY變更為NY(留0-0.5mm,塗1.5mm min )共用料一起变更533-096 695-092 964-001
Note on J96: Administrator: 2024/9/3按广达稽核专案会议要求，017-7所有镀锌，镀镍和锌镍合金料件，全部增加除氢。有共用料的，一起增加除氢。
Note on D97: gc007: 2017/12/28趙小花下變更單E1712047要求規格法線IMS/半牙 2*7變更為法線IMS/特殊 2.5*7，尺寸全部做變更，共用料一起變更695-094 2021/5/21陳麗麗下變更單E210522要求規格由“特殊”改為“-7”，共用料一起變更
Note on J97: gc007: 2019/9/11王沛郵件要求清洗改為鈍化
Note on D98: gc007: 2019/10/11陳麗麗下變更單E191006要求規格法線IMS-5A 2.5*10改為法线IMS/特殊 2.5*10，工艺由车工改为轮沟制作，并在制造规格上 头下R处标示:不能有毛刺，共用料一起變更
Note on J98: gc007: 2019/9/11王沛郵件要求清洗改為鈍化
Note on K98: gc007: 2017/7/26易玉慧下變更單E1707008要求NYLOK改為点对边NYLOK(留0.2,涂1.5mm)，共用料一起变更
Note on D99: gc007: 2017/12/25陳麗麗下變更單E1712033要求由轮沟变更为车槽，规格由IMS/特殊 2.5*4.2变更为IMS-5A 2.5*4.2，共用料：533-099 964-004 695-096一起變更
Note on J99: gc007: 2017/7/24楊冬林下變更單E1707007要求镀层由黑镍变更成黑色锌镍合金,共用料一起變更 2018/4/25王沛要求黑色鋅鎳合金改為黑色鋅鎳合金(啞光) 2018/6/4王沛要求黑色鋅鎳合金(啞光)改為黑色鋅鎳合金(A系)
Note on K99: gc007: 2017/12/28趙小花下變更單E1712049要求把NY變更為NY(留0-0.3mm不塗，塗1.0mm MIN)共用料一起变更533-099 695-096 964-004
Note on D100: gc007: 2017/8/03吳瑋倫郵件要求在規格上加“-4A”。 2018/2/27吳瑋倫郵件要求在規格上“-4A”改為"-4"
Note on D102: gc007: 2019/11/08王沛郵件要求在規格上增加“HW"字样，以便于识别。(HW=華為)方長華郵件要求增加光学筛选
Note on K102: yulinmufeng: 11/5/20業務部朱玲玲下規格變更單，變更耐落位置，由原先的標準耐落位置改為留0.3mm涂1.5mm
Note on D103: gc007: 2017/8/03吳瑋倫郵件要求在規格上加“-4A”。 2017/8/10王沛要求取消“-4A”。
Note on G109: Administrator: 2023/1/03余坤風要求單重由0.24改為0.23 2023/11/08余坤風郵件要求單重由0.23改為0.28 2023/11/09余坤風郵件要求單重由0.28 改為0.238
Note on J109: gc007: 2018/4/25王沛要求黑色鋅鎳合金改為黑色鋅鎳合金(啞光) 2018/6/4王沛要求黑色鋅鎳合金(啞光)改為黑色鋅鎳合金(A系) 2023/9/11毛斌發郵件要求搓牙后热处理前增加清洗工艺
Note on K109: gc007: 2017/6/5黎清秀郵件要求增加上漆制程 2017/12/28吳偉倫郵件要求把NYLOK(雙邊,咖啡紅)+上漆改为NYLOK(对边,咖啡紅)+上漆 2018/10/17張建坤郵件要求增加二次封閉處理
Note on D110: gc007: 2017/11/21王沛郵件要求规格由-4改为-4A,系统及制造规格,一览表等相关规格格信息,全部进行更新.
Note on D111: gc007: 2017/11/21王沛郵件要求规格由-4改为-4A,系统及制造规格,一览表等相关规格格信息,全部进行更新.
Note on D112: gc007: 2017-11-27吳玮伦郵件要求规格上增加“-4A”
Note on G115: gc007: 2017/10/23單重由0.079改為0.084
Note on G119: gc007: 2017/10/23單重由0.079改為0.084
Note on G123: Administrator: 2023/1/03余坤風要求單重由0.24改為0.23 2023/11/08余坤風郵件要求單重由0.23改為0.28 2023/11/09余坤風郵件要求單重由0.28 改為0.238
Note on J123: gc007: 2018/4/25王沛要求黑色鋅鎳合金改為黑色鋅鎳合金(啞光) 2018/6/4王沛要求黑色鋅鎳合金(啞光)改為黑色鋅鎳合金(A系) 2023/9/11毛斌發郵件要求搓牙后热处理前增加清洗工艺
Note on K123: gc007: 2017/6/5黎清秀郵件要求增加上漆制程 2017/12/28吳偉倫郵件要求把NYLOK(雙邊,咖啡紅)+上漆改为NYLOK(对边,咖啡紅)+上漆 2018/10/17張建坤郵件要求增加二次封閉處理
Note on K125: Administrator: 2021/9/13張夢夢下變更單E210910要求增加耐落位置 留0-0.4mm不涂，涂1.5-1.9mm
Note on J128: Administrator: 2023/12/28李世辉邮件要求1.增加除氢4H以上,2.硬度HV350-450增加芯部硬度HV250-350,3.厂商每批来料提供表面、芯部硬度测试报告，厂内硬度测试验证；4.每批除氢后锁铁板做氢脆测试。
Note on N129: gc007: 2020/9/11張清郵件要求包装方式更改为2000PCS/包
Note on J131: gc011: 2021/5/20王沛要求取消鈍化或鈍化改清洗
Note on J132: gc011: 2021/5/20王沛要求取消鈍化或鈍化改清洗
Note on D133: Administrator: 2021/1/26毛斌郵件要求改合模生產，規格名稱改為-7,規格由法線IMS-4A-5A 2.5*9改為法線IMS-7 2.5*9
Note on J133: gc011: 2021/5/20王沛要求取消鈍化或鈍化改清洗
Note on J134: gc011: 2021/5/20王沛要求取消鈍化或鈍化改清洗
Note on K145: Administrator: 2024/12/25李世輝要求耐落後增加防鏽油（傅瑤发的邮件）
Note on O146: gc007: 2024/1/29孫麗雯下變更E240136單要求頭徑3.5-3.7改為3.60-3.80，頭厚0.75-0.85改為0.70-0.80 共用料1116-143一起變更，如附檔圖面
Note on D151: Administrator: 2025/7/16張夢夢下變更單E250723要求依附档图面进行变更（0#槽,P0.10），共用料480-427，964-050，1116-148一起变更
Note on K151: Administrator: 2025/11/27王陪邮件要求增加：NYLOK(留0-0.2mm不涂） 2025/12/2王陪邮件要求增加：NYLOK(留0-0.2mm,涂1.5mm)
Note on D152: Administrator: 2025/7/16張夢夢下變更單E250724要求依附档图面进行变更依附档图面进行变更（0#槽,P0.10），共用料480-428，964-051，1116-149一起变更
Note on K152: Administrator: 2025/11/27王陪邮件要求增加：NYLOK(留0-0.2mm不涂） 2025/12/2王陪邮件要求增加：NYLOK(留0-0.2mm,涂1.5mm)
Note on D153: Administrator: 2025/7/16張夢夢下變更單E250725要求 依附档图面进行变更（0#槽,P0.10），共用料480-429，964-052，1116-150一起变更
Note on K153: Administrator: 2025/11/27王陪邮件要求增加：NYLOK(留0-0.2mm不涂） 2025/12/2王陪邮件要求增加：NYLOK(留0-0.2mm,涂1.5mm)
Note on K154: Administrator: 2025/7/16張夢夢下變更單E250726要求 依附档图面进行变更（0#槽,P0.10），共用料480-430，964-053，1116-151一起变更 2025/10/9張夢夢下變更單E251002要求 1.变更光杆长，由6.55-6.75变更为5.35-5.55 2.增加NY涂布范围为：留0-0.2mm，涂1.5+/-0.4mm.，共用料（480-430/964-053/1116-155/1116-151）一起變更
Note on K155: Administrator: 2025/7/16張夢夢下變更單E250727要求 依附档图面进行变更（0#槽,P0.10），共用料480-431，964-054，1116-152一起变更 2025/10/9張夢夢下變更單E251001要求 1.变更光杆长，由6.55-6.75变更为5.35-5.55 2.增加NY涂布范围为：留0-0.2mm，涂1.5+/-0.4mm.，共用料（480-431/964-054/1116-157/1116-152）一起變更
Note on K156: Administrator: 2025/7/16張夢夢下變更單E250728要求依附档图面进行变更（0#槽,P0.10），共用料480-432，964-055，1116-153一起变更 2025/10/9張夢夢下變更單E251003 1.变更光杆长，由6.55-6.75变更为5.35-5.55 2.增加NY涂布范围为：留0-0.2mm，涂1.5+/-0.4mm.，共用料（480-432/964-055/1116-159/1116-153）一起變更
Note on D157: Administrator: 2025/7/16張夢夢下變更單E250723要求依附档图面进行变更（0#槽,P0.10），共用料480-427，964-050，1116-148一起变更
Note on K158: Administrator: 2025/7/16張夢夢下變更單E250726要求 依附档图面进行变更（0#槽,P0.10），共用料480-430，964-053，1116-151一起变更 2025/10/9張夢夢下變更單E251002要求 1.变更光杆长，由6.55-6.75变更为5.35-5.55 2.增加NY涂布范围为：留0-0.2mm，涂1.5+/-0.4mm.，共用料（480-430/964-053/1116-155/1116-151）一起變更
Note on D159: Administrator: 2025/7/16張夢夢下變更單E250724要求依附档图面进行变更依附档图面进行变更（0#槽,P0.10），共用料480-428，964-051，1116-149一起变更
Note on K160: Administrator: 2025/7/16張夢夢下變更單E250727要求 依附档图面进行变更（0#槽,P0.10），共用料480-431，964-054，1116-152一起变更 2025/10/9張夢夢下變更單E251001要求 1.变更光杆长，由6.55-6.75变更为5.35-5.55 2.增加NY涂布范围为：留0-0.2mm，涂1.5+/-0.4mm.，共用料（480-431/964-054/1116-157/1116-152）一起變更
Note on D161: Administrator: 2025/7/16張夢夢下變更單E250725要求 依附档图面进行变更（0#槽,P0.10），共用料480-429，964-052，1116-150一起变更
Note on K162: Administrator: 2025/7/16張夢夢下變更單E250728要求依附档图面进行变更（0#槽,P0.10），共用料480-432，964-055，1116-153一起变更 2025/10/9張夢夢下變更單E251003 1.变更光杆长，由6.55-6.75变更为5.35-5.55 2.增加NY涂布范围为：留0-0.2mm，涂1.5+/-0.4mm.，共用料（480-432/964-055/1116-159/1116-153）一起變更
Note on C163: gc007: 2025/12/10张梦梦下发变更单E251207要求与017(16)-963取消共用，与017(16)-999建共用
Note on C165: gc007: 2025/12/10张梦梦下发变更单E251208要求与017(16)-964取消共用，与017(16)-1002建共用
Note on K168: Administrator: 2025/7/16張夢夢下變更單E250728要求依附档图面进行变更（0#槽,P0.10），共用料480-432，964-055，1116-153一起变更 2025/10/9張夢夢下變更單E251003 1.变更光杆长，由6.55-6.75变更为5.35-5.55 2.增加NY涂布范围为：留0-0.2mm，涂1.5+/-0.4mm.，共用料（480-432/964-055/1116-159/1116-153）一起變更