## 
上 海 格 琳 電 子 有 限 公 司
規格料號一覽表
客戶編號 | 公司料號 | 客戶料號 | 規 格 | 回簽 | 单重(g) | 每100重量(g) | 热处理 | 電鍍 | 耐落 | 備注1 | 材質 | 備註2 | 打樣日期 | 打樣單號 | 量產承認日期 | 共用郵件
1134-001 | 11180001BZ144812 | 6052B0388301 | IMS 2*2 | A01 | 0.111 |  | HV350-450 | 黑鋅(三) | NYLOK | 用017(16)-314的料 | 18A |  |  |  |  | 業務
1134-002 | 11180001BZ137522 | 6052B0101901 | IMS 2.5*4A | A01 | 0.168 |  | HV350-450 | 黑鋅+二次封閉處理 | NYLOK(NY鎖附扭力為1.5Kgf.cm) | 用017(12)-218的料 | 18A | 自動篩選 |  |  |  | 業務
1134-003 | 11410001DY101692 | 33G1284DB1 | CMS-7 2.5*8.7 | A01 | 0.269 |  | 不銹鋼熱處理HV450-550 | 冰川銀電泳(Glacier Silver) | PATCH(留0-0.2mm,塗1.95+/-0.45mm) | 用017(16)-885的料 | SUS410 |  |  |  |  | 業務
1134-004 | 13810800AU000022 | 340WIX0F03 | IKW 6.5*10.2*0.5 |  | 0.17 | 0.17 | 無 | 鍍金(1麥以上) |  | 用168-2372的料 | H62 |  |  |  |  | 業務
1134-005 | 14642300AU000012 | 330WIX0FB2 | NUT 1/4-36 |  | 0.364 | 0.364 | 無 | 鍍金(1麥以上) |  | 用168-2371的料 | C3604 |  |  |  |  | 業務
1134-006 | 11410001DY101312 | 34G1146DB2 | CMS-7 2.5*7.5 | A01 | 0.238 |  | 不鏽鋼熱處理HV450-550 | 研磨+電泳(Pike silver) | PATCH(留0-0.2,塗1.95+/-0.45) | 用017(16)-818的料 | SUS410 |  |  |  |  | 業務
1134-007 | 11410001DY101332 | 34G1166DB1 | CMS-7 2.5*9.4 | A01 | 0.281 |  | 不鏽鋼熱處理HV450-550 | 研磨+電泳(Pike silver) | PATCH(留0-0.2,塗1.95+/-0.45) | 用017(16)-820的料 | SUS410 |  |  |  |  | 業務
1134-008 | 11410001DY101292 | 34G1144DB4 | CMS-7 2.5*6.6 | A01 | 0.21 |  | 不鏽鋼熱處理HV450-550 | 研磨+電泳(Pike silver) | PATCH(留0-0.2,塗1.95+/-0.45) | 用017(16)-816的料 | SUS410 |  |  |  |  | 業務
1134-009 | 11410001DY101272 | 34G1144DB3 | CMS-7 2.5*9.6 | A01 | 0.28 |  | 不鏽鋼熱處理HV450-550 | 研磨+電泳(Pike silver) | PATCH(留0-0.2,塗1.95+/-0.45) | 用017(16)-814的料 | SUS410 |  |  |  |  | 業務
1134-010 | 11410001DY101232 | 34G1144DB8 | CMS-7 2.5*6 | A01 | 0.2 |  | 不鏽鋼熱處理HV450-550 | 研磨+電泳(Pike silver) | PATCH(留0-0.2,塗1.95+/-0.45) | 用017(16)-822的料 | SUS410 |  |  |  |  | 業務
1134-011 | 11410001DY101252 | 34G1144DB7 | CMS-7 2.5*9 | A01 | 0.272 |  | 不鏽鋼熱處理HV450-550 | 研磨+電泳(Pike silver) | PATCH(留0-0.2,塗1.95+/-0.45) | 用017(16)-824的料 | SUS410 |  |  |  |  | 業務
1134-012 | 12070401WN000082 | 33ESAX6DB1 | ETW M1.9 |  | 0.027 |  | 有 | 鎳 |  | 用038-3909的料 | SK7 |  |  |  |  | 業務
1134-013 | 11410001PD106062 | 33ESAX6DB2 | IMS/特殊 2*4.52 |  | 0.088 |  | 不锈钢热处理HV450-550 | PVD(通体，冰川银)（盐雾48H无红锈） | NYLOK(对边，留0牙,涂2牙以上)(一入扭力≤1.2kgf.cm,一出扭力≥0.18kgf.cm,五出扭力≥0.08kgf.cm) |  | SUS410
1134-014 | 11410001PD105812 | 33ESAX6DB3 | IMS-4-5A 2*3.4+2.8 |  | 0.128 |  | 不锈钢热处理HV450-550 | PVD(通体，冰川银) | NYLOK(对边，留0-1牙,涂3牙以上)(一入扭力≤2.04kgf.cm,一出扭力≤0.2kgf.cm,五出扭力≤0.1kgf.cm) | 用796-065的料 | SUS410 |  |  |  |  | 業務
1134-015 | 11410001PD106092 | 33ESAX6DB6 | IMS/特殊 2*4.52 |  | 0.088 |  | 不锈钢热处理HV450-550 | PVD(通体，撒哈拉银)（盐雾48H无红锈） | NYLOK(对边，留0牙,涂2牙以上)(一入扭力≤1.2kgf.cm,一出扭力≥0.18kgf.cm,五出扭力≥0.08kgf.cm) |  | SUS410
1134-016 | 11410001PD105842 | 33ESAX6DB7 | IMS-4-5A 2*3.4+2.8 |  | 0.128 |  | 不锈钢热处理HV450-550 | PVD(通体，撒哈拉银) | NYLOK(对边，留0-1牙,涂3牙以上)(一入扭力≤2.04kgf.cm,一出扭力≤0.2kgf.cm,五出扭力≤0.1kgf.cm) | 用796-068的料 | SUS410 |  |  |  |  | 業務
1134-017 | 11410001PD106072 | 33ESAX6DB4 | IMS/特殊 2*4.52 |  | 0.088 |  | 不锈钢热处理HV450-550 | PVD(通体，流星银)（盐雾48H无红锈） | NYLOK(对边，留0牙,涂2牙以上)(一入扭力≤1.2kgf.cm,一出扭力≥0.18kgf.cm,五出扭力≥0.08kgf.cm) |  | SUS410
1134-018 | 11410001PD105822 | 33ESAX6DB5 | IMS-4-5A 2*3.4+2.8 |  | 0.128 |  | 不锈钢热处理HV450-550 | PVD(通体，流星银) | NYLOK(对边，留0-1牙,涂3牙以上)(一入扭力≤2.04kgf.cm,一出扭力≤0.2kgf.cm,五出扭力≤0.1kgf.cm) | 用796-066的料 | SUS410 |  |  |  |  | 業務
1134-019 | 11410001PD106042 | 33ESAX6DB8 | IMS/特殊 2*4.52 |  | 0.088 |  | 不锈钢热处理HV450-550 | PVD(通体，星光蓝)(盐雾48H无红锈） | NYLOK(对边，留0牙,涂2牙以上)(一入扭力≤1.2kgf.cm,一出扭力≥0.18kgf.cm,五出扭力≥0.08kgf.cm) |  | SUS410
1134-020 | 11410001PD105832 | 33ESAX6DB9 | IMS-4-5A 2*3.4+2.8 |  | 0.128 |  | 不锈钢热处理HV450-550 | PVD(通体，星光蓝) | NYLOK(对边，留0-1牙,涂3牙以上)(一入扭力≤2.04kgf.cm,一出扭力≤0.2kgf.cm,五出扭力≤0.1kgf.cm) | 用796-067的料 | SUS410 |  |  |  |  | 業務
1134-021 | 11180001WZ134822 | 33OB3H4DB2 | IMS-7-5 2*9.6(4.6) |  | 0.177 |  | HV450-550(A客户要求) | 雾白锌(三) | PATCH(留0-2牙，涂4牙以上） | 用017(16)-1012的料 | 18A |  |  |  |  | 業務
1134-022 | 11180001BS108922 | 33OB3B4DB4 | IMS/特殊 2*7.8(4.7) | A01 | 0.15 |  | HV350-450 | 黑色锌镍合金(A系) | PATCH(留0-2牙，涂4牙以上） | 用017(16)-1010的料 | 18A |  |  |  |  | 業務
1134-023 | 11180001WZ134812 | 33OB3H4DB3 | IMS/特殊 2*7.8(4.7) | A01 | 0.15 |  | HV350-450 | 雾白锌(三) | PATCH(留0-2牙，涂4牙以上） | 用017(16)-1011的料 | 18A |  |  |  |  | 業務
1134-024 | 11410001DY102012 | 33D0LX4DB1 | IMS-7 2*9.6 | A01 | 0.153 |  | 不锈钢热处理HV450-550 | 冰川銀電泳(Glacier Silver) | PATCH(留0.1-0.4,涂2+/-0.4mm) | 用017(16)-993的料 | SUS410 |  |  |  |  | 業務
1134-025 | 12070401WN000022 | 33OB3B4D92 | ETW M1.5 |  | 0.02 |  | HRC44-52 | 鎳+防銹油 |  | 用032-004的料 | SK7 | 用條裝包裝方式出貨
Note on I7: Administrator: 1麥=1μ"
Note on I8: Administrator: 1麥=1μ"
Note on B16: gc007: 2025/11/17张梦梦下发变更单E251122要求1.材质由18A变更为SUS410, 镀层由电泳 变更为PVD(颜色分别如下).热处理标准随着变更. 2.耐落颜色由蓝色变更为咖啡红色.如附档图面，共用料1134-017一起变更 2025/12/16张梦梦下发变更单E251217要求与796-061取消共用，另建新料，规格如附件
Note on B17: gc007: 2025/11/17张梦梦下发变更单E251125要求1.材质由18A变更为SUS410, 镀层由电泳 变更为PVD(颜色分别如下).热处理标准随着变更，共用料1134-014一起变更 2025/11/26张梦梦下发变更单E251137要求 1.头厚由0.35-0.45变更为0.40-0.45 2.头下长由6.05-6.35变更为6.05-6.20 3.槽宽由1.1-1.3变更为1.15-1.25 4.牙纹长由3.3-3.5变更为3.35-3.55. 5.膜厚由0.4um以上变更为2-3um，共用料1134-014一起变更
Note on F17: Administrator: 預估
Note on J17: Administrator: 2025/12/23王沛邮件要求扭力值更改为一入扭力2.04(max) 一出扭力0.2(min) 五出扭力0.1(min)
Note on B18: gc007: 2025/11/17张梦梦下发变更单E251124要求1.材质由18A变更为SUS410, 镀层由电泳 变更为PVD(颜色分别如下).热处理标准随着变更. 2.耐落颜色由蓝色变更为咖啡红色.如附档图面，共用料1134-015一起变更 2025/12/16张梦梦下发变更单E251219要求与796-064取消共用，另建新料，规格如附件
Note on I18: Administrator: 205/12/31张梦梦下变更单E251235要求：螺丝颜色描述由撒哈拉金变更为撒哈拉银
Note on B19: gc007: 2025/11/17张梦梦下发变更单E251128要求1.材质由18A变更为SUS410, 镀层由电泳 变更为PVD(颜色分别如下).热处理标准随着变更，共用料1134-016一起变更 2025/11/26张梦梦下发变更单E251140要求 1.头厚由0.35-0.45变更为0.40-0.45 2.头下长由6.05-6.35变更为6.05-6.20 3.槽宽由1.1-1.3变更为1.15-1.25 4.牙纹长由3.3-3.5变更为3.35-3.55. 5.膜厚由0.4um以上变更为2-3um，共用料1134-016一起变更
Note on F19: Administrator: 預估
Note on I19: Administrator: 205/12/31张梦梦下变更单E251234要求：螺丝颜色描述由撒哈拉金变更为撒哈拉银，共用料1134-016一起变更
Note on J19: Administrator: 2025/12/23王沛邮件要求扭力值更改为一入扭力2.04(max) 一出扭力0.2(min) 五出扭力0.1(min)
Note on B20: gc007: 2025/12/16张梦梦下发变更单E251218要求与796-062取消共用，另建新料，规格如附件
Note on B21: gc007: 2025/11/17张梦梦下发变更单E251126要求1.材质由18A变更为SUS410, 镀层由电泳 变更为PVD(颜色分别如下).热处理标准随着变更，共用料1134-018一起变更 2025/11/26张梦梦下发变更单E251138要求 1.头厚由0.35-0.45变更为0.40-0.45 2.头下长由6.05-6.35变更为6.05-6.20 3.槽宽由1.1-1.3变更为1.15-1.25 4.牙纹长由3.3-3.5变更为3.35-3.55. 5.膜厚由0.4um以上变更为2-3um，共用料1134-018一起变更
Note on F21: Administrator: 預估
Note on J21: Administrator: 2025/12/23王沛邮件要求扭力值更改为一入扭力2.04(max) 一出扭力0.2(min) 五出扭力0.1(min)
Note on B22: gc007: 2025/11/17张梦梦下发变更单E251123要求1.材质由18A变更为SUS410, 镀层由电泳 变更为PVD(颜色分别如下).热处理标准随着变更. 2.耐落颜色由蓝色变更为咖啡红色.如附档图面，共用料1134-019一起变更 2025/12/16张梦梦下发变更单E251216要求与796-063取消共用，另建新料，规格如附件
Note on B23: gc007: 2025/11/17张梦梦下发变更单E251127要求1.材质由18A变更为SUS410, 镀层由电泳 变更为PVD(颜色分别如下).热处理标准随着变更，共用料1134-020一起变更 2025/11/26张梦梦下发变更单E251139要求 1.头厚由0.35-0.45变更为0.40-0.45 2.头下长由6.05-6.35变更为6.05-6.20 3.槽宽由1.1-1.3变更为1.15-1.25 4.牙纹长由3.3-3.5变更为3.35-3.55. 5.膜厚由0.4um以上变更为2-3um，共用料1134-020一起变更
Note on F23: Administrator: 預估
Note on J23: Administrator: 2025/12/23王沛邮件要求扭力值更改为一入扭力2.04(max) 一出扭力0.2(min) 五出扭力0.1(min)