## 
上 海 格 琳 電 子 有 限 公 司
規格料號一覽表
客戶編號 | 公司料號 | 客戶料號 | 規 格 | 回簽 | 单重(g) | 每100重量(g) | 热处理 | 電鍍 | 耐落 | 備注1 | 材質 | 備 注2 | 打樣日期 | 打樣單號 | 量產承認日期 | 共用郵件
149-001 | 11180001WN101442 | 140880 | IMS 2.5*3 |  | 0.146 | 14.6 | HV400-500 | 鎳 | NYLOK | 用159-129的料 | 1018A | GP
149-002 | 11180001BZ134152 | 10660439-00 | IMS 1.6*2.3 |  | 0.034 |  | HV350-450 | 黑鋅(三)+二次封閉處理 | NYLOK | 用159-816的料 | 18A |  | 2010-08-12
149-003 | 11180001BN131932 | 10660447-00 | IMS 1.6*2.0 |  | 0.035 |  | 調質HV300-400 | 黑鎳+黑油 | NYLOK |  | 18A |  | 2011-08-03
149-004 | 11180001BN101562 | 13050-40602000 | IMS 1.6*2 | 2006-05-19 | 0.04 |  | HV350-450 | 黑鎳+黑油 | NYLOK | 用216-052的料 | 1018 | 1.28
149-005 | 11180001BN131882 | 13050-40602010 | IMS 1.6*2 |  | 0.051 |  | HV350-450 | 黑鎳+黑油 | NYLOK | 用038-2016的料 | 18A |  | 2011-07-18
149-006 | 11180001BN131882 | 10688954-00 | IMS 1.6*2 |  | 0.051 |  | HV350-450 | 黑鎳+黑油 | NYLOK | 用038-2016的料 | 18A |  | 2011-07-18
149-007 | 11180001BN132102 | 10701797-00 | IMS 1.6*2.2 |  | 0.038 |  | HV350-450 | 黑鎳+黑油 | NYLOK | 用038-2072的料 | 18A |  | 2011-09-19
149-008 | 11180001BZ018452 | SCREW M1.4*1.5L (2.5,0.25) | ITS 1.4*1.5A |  | 0.017 |  | 調質HV300-400 | 黑鋅(三)+防鏽油 |  | 用172-156的料 | 1018A | 1.15
149-009 | 11410001CL100202 | SCREW M2.1*2L+0.5 | 法線梅花IMS/特殊 2.1*2.5 |  | 0.057 |  | 啟陽熱處理(HV450-550) | 鈍化 | NYLOK(咖啡紅) | 用038-2084的料 | SUS410 |  | 2011-09-30
149-010 | 11410001CL100212 | SCREW M2.1*7.5L+0.5 | 法線梅花IMS/特殊 2.1*8 |  | 0.165 |  | 啟陽熱處理(HV450-550) | 鈍化 | NYLOK(咖啡紅) | 用038-2085的料 | SUS410 |  | 2011-09-30
149-011 | 11180001BN031542 | SCREW M2.1*2L | IMS 2.1*2 |  | 0.06 |  | HV350-450 | 黑鎳+黑油 |  | 用038-2086的料 | 18A |  | 2011-10-14
149-012 | 11180001WN133932 | SCREW M2.6*4L | IMS 2.6*4 |  | 0.187 |  | HV350-450 | 鎳 | NYLOK(咖啡紅) | 用038-2087的料 | 18A |  | 2011-09-24
149-013 | 11180001BN132142 | SCREW M2.1*3.5L | IMS 2.1*3.5 |  | 0.142 |  | HV350-450 | 黑鎳+黑油 | NYLOK(咖啡紅) | 用038-2088的料 | 18A |  | 2011-10-10
149-014 | 11180001WN133132 | 10706984-00 | IMS 2.5*4 |  | 0.17 |  | HV350-450 | 镍 | NYLOK | 用159-023的料 | 18A
149-015 | 11180001BN132232 | 13050-50602000 | IMS 1.7*2.2 |  | 0.042 |  | HV350-450 | 黑鎳+黑油 | NYLOK | 用038-2098的料 | 18A |  | 2011-10-13
149-016 | 11180001WN102692 | 10706986-00 | IMS 2*2.5 | 2005-06-23 | 0.086 | 8.5 | HV350-450 | 鎳 | NYLOK | 用017(5)-047的料 | 1018 | 1.66
149-017 | 11180001BZ134852 | 10706988-00 | IMS 2*3A | 39702 | 0.121 | 12.1 | HV350-450 | 黑鋅(三)+二次封閉處理 | PATCH(留0-0.4mm不涂，涂1.5-1.9mm) | 用159-868的料 | 18A | 1.66
149-018 | 11180001BN102662 | 10706987-00 | IMS 2*3.5 |  | 0.088 | 8.1 | HV350-450 | 黑鎳+黑油 | NYLOK | 用038-505的料 | 18A
149-019 | 11180001WN133832 | 10822404-00 | IMS 1.4*2 |  | 0.035 |  | 調質HV300-400 | 鎳 | NYLOK | 用065-077的料 | 18A |  | 2011-08-19
149-020 | 11180001WN134572 | 10822403-00 | IMS 1.4*2.5 |  | 0.03 |  | HV300-400 | 鎳 | NYLOK | 用038-2229的料 | 1018 |  | 2007-08-28
149-021 | 11180001WN134602 | 111111 | IMS 2.1*2.5 |  | 0.086 |  | HV350-450 | 鎳 | NYLOK |  | 18A |  | 2012-04-17
149-022 | 11180001BN031542 | 13050-80102000 | IMS 2.1*2 |  | 0.06 |  | HV350-450 | 黑鎳+黑油 |  | 用038-2086的料 | 18A |  | 2011-10-14
149-023 | 11410001CL100212 | 13050-84908000 | 法線梅花IMS/特殊 2.1*8 |  | 0.165 |  | 啟陽熱處理(HV450-550) | 鈍化 | NYLOK(咖啡紅) | 用038-2085的料 | SUS410 |  | 2011-09-30
149-024 | 11410001CL100202 | 13050-84902000 | 法線梅花IMS/特殊 2.1*2.5 |  | 0.057 |  | 啟陽熱處理(HV450-550) | 鈍化 | NYLOK(咖啡紅) | 用038-2084的料 | SUS410 |  | 2011-09-30
149-025 | 11180001BZ133042 | 10706989-00 | IMS 2*2A |  | 0.083 | 8 | HV350-450 | 黑鋅(三) | NYLOK | 用038-1643的料 | 18A | 1.66 | 2006-08-12
149-026 | 11180001WN133932 | 13050-C2504000 | IMS 2.6*4 |  | 0.187 |  | HV350-450 | 鎳 | NYLOK(咖啡紅) | 用038-2087的料 | 18A |  | 2011-09-24
149-027 | 11180001WN134582 | 10892436-00 | 梅花IMS 1.6*3.5 |  | 0.059 |  | HV350-450 | 鎳 | NYLOK | 用038-2230的料 | 18A |  | 2012-02-21
149-028 | 11180001BZ136612 | 10892437-00 | 梅花IMS 1.6*2.5 |  | 0.047 |  | HV350-450 | 黑鋅(三) | NYLOK | 用038-2201的料 | 18A |  | 2012-02-13
149-029 | 11180001BZ136852 | 10892470-00 | 梅花CMS 2*3 |  | 0.076 |  | HV350-450 | 黑鋅(三) | NYLOK | 用038-2236的料 | 18A |  | 2012-03-15
149-030 | 11180001BZ136862 | 10892471-00 | 梅花CMS 2*4.5 |  | 0.108 |  | HV350-450 | 黑鋅(三) | NYLOK | 用038-2237的料 | 18A |  | 2012-03-15
149-031 | 11180001BZ135562 | 10902698-00 | IMS 2*5 |  | 0.101 |  | HV350-450 | 黑鋅(三) | NYLOK | 用038-1973的料 | 18A |  | 2011-05-25
149-032 | 11180001WN037152 | 10902699-00 | CTS-4 1.2*1.4 |  | 0.065 |  | HV400-500 | 鎳 |  | 用038-2332的料 | 18A
149-033 | 11180001BN132352 | 13050-70602100 | IMS 2*2 |  | 0.144 |  | HV350-450 | 黑鎳+黑油 | NYLOK | 用621-106的料 | 18A |  | 2011-12-19
149-034 | 11180001BN101992 | 13GMBKXC061B-1 | IMS 2*6 |  | 0.147 | 14.7 | HV400-500 | 黑鎳 | NYLOK+上黑油 | 用292-074的料 | 1018A
149-035 | 11180001BN101992 | 10929269-00 | IMS 2*6 |  | 0.147 | 14.7 | HV350-450 | 黑鎳 | NYLOK+上黑油 | 用292-074的料 | 18A
149-036 | 11180001BN132352 | 10929172-00 | IMS 2*2 |  | 0.144 |  | HV350-450 | 黑鎳+黑油 | NYLOK | 用621-106的料 | 18A |  | 2011-12-19
149-037 | 11410001PD100082 | 149-037 | 法線梅花IMS/特殊 2.1*2.5 |  | 0.057 |  | 啟陽熱處理(HV450-550) | 頭部PVD | NYLOK(咖啡紅) |  | SUS410 | 用038-2084增加頭部PVD | 2011-09-30
149-038 | 11410001PD100092 | 149-038 | 法線梅花IMS/特殊 2.1*8 |  | 0.165 |  | 啟陽熱處理(HV450-550) | 頭部PVD(黑)(A018) | NYLOK(咖啡紅) |  | SUS410 | 用038-2085的料加PVD黑 | 2011-09-30
149-039 | 11180001BZ138052 | 149-039 | IMS 2.1*2 |  | 0.06 |  | HV350-450 | 黑鋅(三) | NYLOK |  | 18A | 用038-2086的料退鍍黑鋅+NY | 2011-10-14
149-040 | 11180001BZ138062 | 149-040 | IMS 2.1*2.5 |  | 0.086 |  | HV350-450 | 黑鋅(三) | NYLOK |  | 18A | 用149-021的料退鍍黑鋅+NY | 2012-04-17
149-041 | 11180001BZ138072 | 149-041 | IMS 2.1*3.5 |  | 0.142 |  | HV350-450 | 黑鋅(三) | NYLOK(咖啡紅) |  | 18A | 用038-2088的料退鍍黑鋅+NY | 2011-10-10
149-042 | 11180001WN129402 | 13GMBK2C031W-1 | IMS 2*3 |  | 0.064 |  | HV350-450 | 镍 | NYLOK | 用038-1117的料 | 18 |  | 08/7/2打样
149-043 | 11180001WN133902 | 149-042 | IMS 2*4.5A |  | 0.14 |  | HV350-450 | 鎳 | NYLOK | 用095-771的料 | 18A
149-044 | 11180001WN134102 | 149-043 | IMS 2*4 |  | 0.11 |  | HV350-450 | 鎳 | NYLOK | 用226-230的料 | 18A | 用065-047加NY | 2010-04-21
149-045 | 11180001WN135382 | 149-045 | IMS 2.4*4 |  | 0.167 |  | HV350-450 | 鎳 | NYLOK |  | 18A |  | 2012-05-23
149-046 | 11180001WN135392 | 149-046 | IMS 1.4*5 |  | 0.062 |  | HV350-450 | 鎳 | NYLOK |  | 18A
149-047 | 11180001WN129402 | 10981018-00 | IMS 2*3 |  | 0.064 |  | HV350-450 | 镍 | NYLOK | 用038-1117的料 | 18A |  | 2008-07-02
149-048 | 11180001BZ139352 | M1538SCREW | TP梅花CMS 1.5*3.8 |  | 0.054 |  | HV350-450 | 黑鋅(三) | NYLOK |  | 18A
149-049 | 11180001BZ139352 | IMS15X38 | TP梅花CMS 1.5*3.8 |  | 0.054 |  | HV350-450 | 黑鋅(三) | NYLOK | 用149-048的料 | 18A | 李進輝要求此料暫不做製造規格 | 2013-11-01
149-050 | 11180001BZ139362 | M16X38SCREW | TP梅花CMS 1.6*3.8 |  | 0.058 |  | HV350-450 | 黑鋅(三) | NYLOK |  | 18A |  | 2013-11-01
149-051 | 11180001WZ033762 | 11207156-00-螺丝 | 内六角CMS 1.6* 4.5 |  | 0.088 |  | HV350-450 | 白鋅(三)+封閉劑 |  |  | 18A
149-052 | 10SCREWBAGS04292 | 11207156-00 | 此料為螺絲包:有1顆 017(4)-153(六角扳手 1.5*41)(單體無自封帶)的料,1顆149-051(內六角CMS 1.6*4.5)的料,用一個50*70mm*0.04mm白線自封袋包裝為一套. | [6 empty] | 1.3
149-053 | 11180001WN136802 | 149-053 | IMS 1.4*3.3 |  | 0.043 |  | HV350-450 | 镍 | NYLOK |  | 18A
149-054 | 11180001BZ136832 | 149-054 | IMS 1.4*5 |  | 0.0564 |  | HV350-450 | 黑鋅(三)+二次封閉處理 | NYLOK | 用226-237的料 | 18A |  | 2012-03-27
149-055 | 11180001BZ132662 | 11511671-00 | IMS 3*3A |  | 0.208 |  | HV350-450 | 黑鋅(三) | NYLOK | 用038-1591的料 | 18A
149-056 | 11180001BZ135142 | 11511675-00 | IMS 2*3 |  | 0.09 |  | HV350-450 | 黑鋅(三) | NYLOK | 用038-1901的料 | 18A |  | 2011-02-14
149-057 | 11180001BZ135412 | 11511673-00 | IMS 2.5*3.5 |  | 0.136 |  | HV350-450 | 黑锌(三) | NYLOK | 用017(16)-019的料 | 18A | 自動篩選 | 10/1/29打样
149-058 | 11180001WN133032 | 11511689-00 | IMS 2.5*5 |  | 0.24 |  | HV350-450 | 鎳 | NYLOK | 用159-869的料 | 18A
149-059 | 11180001BZ106402 | 11511680-00 | IMS 2.5*12 |  | 0.4 |  | 有 | 黑鋅+二次封閉處理 | NYLOK | 用159-053的料 | 1018A | 2.15
149-060 | 11180001BZ138552 | 11511679-00 | IMS 2*15 |  | 0.331 |  | HV350-450 | 黑鋅(三) | NYLOK | 用038-2456的料 | 18A |  | 2013-01-05
149-061 | 11180001BZ139752 | 11511682-00 | IMS 2*9 |  | 0.222 |  | HV350-450 | 黑鋅(三) | NYLOK | 用038-2593的料 | 18A | 自動篩選 | 2014-03-03
149-062 | 11180001WN133382 | 11511684-00 | IMS 2*5 |  | 0.154 |  | HV350-450 | 鎳 | NYLOK | 用159-889的料 | 18A
149-063 | 11180001BZ132992 | 11511677-00 | IMS 2*2.5A |  | 0.06 |  | HV350-450 | 黑鋅(三) | NYLOK | 用038-1628的料 | 18A |  | 2009-11-25
149-064 | 11180001BZ137552 | 11511676-00 | IMS 2*2.5 |  | 0.185 |  | HV350-450 | 黑锌(三) | NYLOK | 用159-1033的料 | 18A |  | 2012-09-27
149-065 | 11180001BN103192 | 11511686-00 | IMS 2.5*3.5 |  | 0.15 |  | 有 | 黑鎳 | NYLOK+上黑油 | 用027-063的料 | 18A
149-066 | 11180001WN135642 | 11592689-00 | IMS 2*15 |  | 0.331 |  | HV350-450 | 鎳 | NYLOK | 用038-2465的料 | 18A | 用038-2456退鍍NI+NYLOK | 2013-01-05
149-067 | 11180001WN101882 | 11592690-00 | IMS 2*9 |  | 0.223 | 22.3 | HV400-500 | 鎳+防鏽油 | NYLOK | 用095-035的料 | 1018A
149-068 | 11180001WN136482 | 11592688-00 | IMS 2.5*12 |  | 0.4 |  | HV350-450 | 鎳 | NYLOK | 用887-001的料 | 1018A | 用095-415退鍍NI+NY
149-069 | 11180001BS102162 | 11671500-00 | CMS/特殊 2*6 |  | 0.156 |  | 調質8.8級,HRC 22-32 | 黑色鋅鎳合金(啞光) | NYLOK+上漆 | 用159-1311的料 | 18A | 自動篩選 | 2015-06-11
149-070 | 11180001BS102162 | 11752213-00 | CMS/特殊 2*6 |  | 0.156 |  | 調質8.8級,HRC 22-32 | 黑色鋅鎳合金(啞光) | NYLOK+上漆 | 用159-1311的料 | 18A | 自動篩選 | 2015-06-11
149-071 | 11180001WN107102 | 11781277-00 | IMS 2*2.5 |  | 0.105 |  | HV350-450 | 鎳 | NYLOK | 用168-100的料 | 18A | 自動篩選
149-072 | 11180001WN102742 | 11777627-00 | IMS 2.5*4.5 | A01 | 0.158 |  | HV400-500 | 鎳+防銹油 | NYLOK | 用017(5)-169的料 | 1018A | 2.12
149-073 | 11180001BZ106452 | 11781129-00 | IMS 2*6 |  | 0.17 |  | 有 | 黑鋅+二次封閉處理 | NYLOK | 用159-069的料 | 1018A | 1.66
149-074 | 11180001BZ101202 | 11781276-00 | IMS 2*10A |  | 0.238 |  | HV400-500 | 黑鋅(三) | NYLOK | 用168-247的料 | 1018A | 自動篩選 | 2006-11-08
149-075 | 11180001BZ101872 | 11777624-00 | IMS 2*13 |  | 0.3 |  | HV400-500 | 黑鋅+二次封閉處理 | NYLOK | 用159-156的料 | 1018A | 1.66
149-076 | 11180001BN102822 | 11774718-00 | IMS 2.5*4 |  | 0.153 |  | HV400-500 | 黑鎳+黑油 | NYLOK | 用038-719的料 | 1018A | 2.12 | 2007-01-18
149-077 | 11220001WZ100012 | 03014182001W | TP梅花IMS/細牙 1.4*1.75 |  | 0.054 |  | 調質HRC33-39(HV330-380) | 白鋅(三) | 3M膠2353(藍色,360度,3牙以上) |  | 1022A | 自動篩選 | 2016-11-08
149-078 | 11180001WN130992 | K0000535804 | IMS 1.6*2.5 | A01 | 0.053 |  | HV350-450 | 鎳 | NYLOK | 用017(12)-334的料 | 18A |  |  |  |  | 工程
149-079 | 14642400WX600102 | K0000535805 | DUT M1.6*4*1.05(料帶+Mylar) |  | 0.05 |  | 無 | 霧錫 |  |  | C3604 | 外購件
149-080 | 11180001WN100842 | 11790907-00 | IMS 2*10 |  | 0.245 |  | HV400-500 | 鎳(要亮) | NYLOK | 用168-224的料 | 1018A | 1.66 |  |  |  | 業務
149-081 | 11180001WN138572 | 11792306-00 | IMS 2*13 |  | 0.3 |  | HV350-450 | 鎳 | NYLOK | 用038-2970的料 | 18A | 用159-156退鍍NI |  |  |  | 業務
149-082 | 11180001BS102822 | 11985008-00 | IMS/特殊 2.5*6.3 |  | 0.227 |  | HV350-450 | 黑色鋅鎳合金(啞光) | NYLOK | 用159-1512的料 | 18A |  |  |  |  | 業務
149-083 | 11180001BZ134842 | 12064961-00 | IMS 2.5*4A |  | 0.18 |  | HV350-450 | 黑鋅(三)+二次封閉處理 | NYLOK(耐落留0.5mmref塗2.0mm) | 用159-867的料 | 18A |  |  |  |  | 業務
149-084 | 11180001WN133372 | 12064962-00 | IMS 2*4 |  | 0.136 |  | HV350-450 | 鎳 | NYLOK | 用159-887的料 | 18A | 自動篩選 |  |  |  | 業務
149-085 | 11180001WN100832 | 12064965-00 | IMS 2*8 |  | 0.206 |  | HV350-450 | 鎳 | NYLOK | 用038-705的料 | 18A |  |  |  |  | 業務
149-086 | 11180001BZ134852 | 12064964-00 | IMS 2*3A |  | 0.119 |  | HV350-450 | 黑鋅(三)+二次封閉處理 | PATCH(留0-0.4mm不涂，涂1.5-1.9mm) | 用159-868的料 | 18A |  |  |  |  | 業務
149-087 | 11180001BN130922 | 12064960-00 | IMS 2*2.5 |  | 0.24 |  | HV350-450 | 黑鎳 | NYLOK+黑油 | 用038-1765的料 | 18A | 用032-030退鍍+NYLOK |  |  |  | 業務
149-088 | 11180001BZ144152 | 12064963-00 | IMS 2*2 |  | 0.083 |  | HV350-450 | 黑鋅(三) | NYLOK | 用038-3101的料 | 18A |  |  |  |  | 業務
149-089 | 11180001BZ101552 | 11774722-00 | IMS 2*2A |  | 0.164 | 16.4 | HV350-450 | 黑鋅(三)(二次封閉處理) | NYLOK | 用159-518的料 | 1018A | 自動篩選 |  |  |  | 業務
149-090 | 11180001BZ133282 | 12050302-00 | IMS 2*5A |  | 0.2 |  | HV350-450 | 黑鋅(三) | NYLOK | 用038-1694的料 | 18A |  |  |  |  | 業務
149-091 | 11180001BN131442 | 11774724-00 | IMS 2*4 |  | 0.13 |  | HV350-450 | 黑鎳+黑油 | NYLOK | 用038-361的料 | 18A |  |  |  |  | 業務
149-092 | 11180001BZ134502 | 11774720-00 | IMS 2.5*6 |  | 0.225 |  | HV350-450 | 黑鋅(三)+二次封閉處理 | NYLOK(留0.5mm塗2.0mm) | 用159-839的料 | 18A |  |  |  |  | 業務
149-093 | 11180001WN100922 | 11774721-00 | IMS 2.5*7 |  | 0.26 |  | HV350-450 | 鎳 | NYLOK | 用038-455的料 | 18A |  |  |  |  | 業務
149-094 | 11180001BZ034752 | 11774719-00 | ITS 2*4A |  | 0.153 |  | HV400-500 | 黑鋅(三) |  | 用038-1772的料 | 18A |  |  |  |  | 業務
149-095 | 11180001BZ101502 | 12123935-00 | IMS 2*3A |  | 0.161 | 15.8 | HV400-500 | 黑鋅(三)+二次封閉處理 | NYLOK | 用159-391的料 | 18A |  |  |  |  | 業務
149-096 | 11180001BZ133772 | 11774723-00 | IMS-4A 2*6A |  | 0.236 |  | HV350-450 | 黑鋅(三) | NYLOK | 用038-1771的料 | 18A |  |  |  |  | 工程
149-097 | 11180001BZ142012 | 12143986-00 | IMS-4 2*1.8+0.7 | 40008 | 0.154 |  | HV350-450 | 黑鋅(三) | NYLOK | 用038-2848的料 | 18A |  |  |  |  | 業務
149-098 | 11180001BZ102702 | 12183293-00 | IMS 2*2.5(HW) | 39352 | 0.08 | 8 | HV350-450 | 黑鋅(三) | NYLOK(留0.3mm,涂1.5mm) | 用095-295的料 | 1018A | 自動篩選 |  |  |  | 業務
149-099 | 11180001BZ135282 | 12183292-00 | IMS 2*5 |  | 0.153 |  | HV350-450 | 黑鋅(三)+二次封閉處理 | NYLOK(NYLOK破壞扭力0.8kgf.cm) | 用159-890的料 | 18A | 自動篩選 |  |  |  | 業務
149-100 | 11180001BZ132162 | 12183291-00 | IMS 2*8A |  | 0.213 |  | HV350-450 | 黑鋅(三) | NYLOK | 用038-1583的料 | 18A | 自動篩選 |  |  |  | 業務
149-101 | 11180001BZ145762 | 12183295-00 | IMS 2*11 |  | 0.269 |  | HV350-450 | 黑鋅(三) | NYLOK | 用038-3472的料 | 18A |  |  |  |  | 業務
149-102 | 11180001WN140912 | 12213443-00 | IMS-4 2*5+1.5 |  | 0.34 |  | HV350-450 | 鎳 | NYLOK | 用038-3545的料 | 18A |  |  |  |  | 業務
149-103 | 11180001BZ132172 | 12183294-00 | IMS 2.5*3A | 40008 | 0.12 |  | HV350-450 | 黑鋅(三)+二次封閉處理 | NYLOK | 用095-568的料 | 18A |  |  |  |  | 業務
149-104 | 11180001WN135922 | 12200266-00 | IMS 2*2 |  | 0.164 |  | HV350-450 | 鎳 | NYLOK | 用129-398的料 | 1018A | 用159-518退鍍NI+NY |  |  |  | 業務
149-105 | 11180011WN100442 | 12244012-00 | IMS/SW 2*5 |  | 0.223 |  | HV350-450 | 鎳 | NYLOK | 用038-3535的料 | 18A |  |  |  |  | 業務
149-106 | 11180001WN106632 | 12155492-00 | IMS 2*4 |  | 0.24 |  | HV400-500 | 鎳 | NYLOK | 用129-143的料 | 1018A | 1.66 |  |  |  | 業務
149-107 | 11180001BZ141282 | 12253951-00 | IMS 2*5.5 |  | 0.166 |  | HV350-450 | 黑鋅(三) | NYLOK | 用038-2731的料 | 18A |  |  |  |  | 業務
149-108 | 11180001WN141402 | 12319827-00 | IMS-4A 2*4.5 |  | 0.264 |  | HV350-450 | 鎳 | NYLOK | 用038-3681的料 | 18A |  |  |  |  | 業務
149-109 | 11180001BZ135202 | 12309167-00 | IMS 2*4A |  | 0.135 |  | HV350-450 | 黑鋅(三)+二次封閉處理 | NYLOK | 用159-876的料 | 18A | 自動篩選 |  |  |  | 業務
149-110 | 11180001BZ134492 | 12310244-00 | IMS 2.5*5A |  | 0.2 |  | HV350-450 | 黑鋅(三)+二次封閉處理 | NYLOK(留0.8mm.涂2.5mm) | 用095-710的料 | 18A | 外觀件螺絲 |  |  |  | 業務
149-111 | 11180001BZ119892 | 12308470-00 | IMS 3*3A |  | 0.17 |  | HV350-450 | 黑锌(三) | NYLOK | 用017(5)-329的料 | 1018 |  |  |  |  | 業務
149-112 | 14592400WX000032 | 12260970-00 | DUT M2*5.5*3.15滾花(料帶+Mylar) |  | 0.323 |  | 無 | 霧錫 |  | 用038-3375的料 | 環保銅 | 外購件 |  |  |  | 業務
149-113 | 11180001BZ146252 | 12354816-00 | IMS-4 2*1.8+1.1 |  | 0.199 |  | HV350-450 | 黑鋅(三) | NYLOK | 用038-3630的料 | 18A |  |  |  |  | 業務
149-114 | 11180001WN141522 | 12308472-00 | IMS-4A 2.5*4 |  | 0.291 |  | HV350-450 | 鎳 | NYLOK | 用038-3701的料 | 18A | 用038-3181退NI+NYLOK 規格改為IMS-4A 2.5*4 |  |  |  | 業務
149-115 | 11180001BZ106052 | 12373751-00 | IMS 2*12A |  | 0.265 |  | HV400-500 | 黑鋅(三) | NYLOK | 用129-153的料 | 1018A | 1.66 |  |  |  | 業務
149-116 | 11180001WN108312 | 12516516-00 | IMS 2*3 | 38148 | 0.085 | 8 | HV350-450 | 鎳 | NYLOK | 用342-059的料 | 1018A | ★ |  |  |  | 業務
149-117 | 11180001BZ145442 | 12557044-00 | IMS 2*2 |  |  |  | HV350-450 | 黑鋅(三) | NYLOK | 用038-3395的料 | 18A |  |  |  |  | 業務
149-118 | 11180001WN142202 | 12557045-00 | IMS 2*2.5 |  | 0.08 |  | HV300-400 | 鎳 | PATCH | 用038-3840的料 | 18A | 用095-295退鍍鎳+NY |  |  |  | 業務
149-119 | 11180001WN133382 | 12520278-00 | IMS 2*5 |  | 0.154 |  | HV350-450 | 鎳 | NYLOK | 用159-889的料 | 18A |  |  |  |  | 業務
149-120 | 11180001WN106212 | 12520289-00 | IMS 2*7 |  | 0.178 |  | HV350-450 | 鎳 | NYLOK | 用038-501的料 | 1018A | 1.66 |  |  |  | 業務
149-121 | 11180001BS109092 | 12524935-00 | IMS/特殊 2*5 |  | 0.14 |  | HV350-450 | 黑色锌镍合金(A系) | PATCH(留0-0.4mm,涂0.8-1.2mm,一入扭力≤2.04kgf.cm,五出扭力≥0.05kgf.cm) |  | 18A |  | 2018-09-27
149-122 | 11180001BZ135782 | 12640887-00 | IMS 2*3.5 |  | 0.101 |  | HV350-450 | 黑鋅(三) | PATCH | 用038-2019的料 | 18A |  |  |  |  | 業務
149-123 | 11180001BZ103252 | 12654108-00 | IMS 2.5*4A |  | 0.145 | 14.5 | HV350-450 | 黑鋅(三)+二次封閉處理 | NYLOK | 用159-290的料 | 1018A | 2.15 |  |  |  | 工程
149-124 | 11180001BZ147892 | 12288016-00 | BMS #6*6 |  | 0.836 |  | HV350-450 | 黑鋅(三) | PATCH | 用038-3944的料 | 18A |  |  |  |  | 業務
149-125 | 11180001BS102272 | MA000014JH0 | IMS/特殊 2*4.5 |  | 0.135 |  | 調質8.8級（硬度標準：22-32RHC) |  | NYLOK(咖啡紅)+上漆 | 用159-1341的料 | 18A | 自動篩選 |  |  |  | 業務
149-126 | 11180001BS102272 | 12862367-00 | IMS/特殊 2*4.5 |  | 0.135 |  | 調質8.8級（硬度標準：22-32RHC) | 黑色鋅鎳合金(A系) | NYLOK(咖啡紅)+上漆 | 用159-1341的料 | 18A |  |  |  |  | 業務
149-127 | 11180001BS107782 | MA00000CGH0-1 | IMS/特殊 2*5（2.0） |  | 0.14 |  | HV350-450 | 黑色鋅鎳合金(A系) | PATCH | 用159-2679的料 | 18A |  |  |  |  | 業務
149-128 | 11180001BS107892 | 17223055-00 | IMS/特殊 2*5.4(2.4) |  | 0.156 |  | HV300-400 | 黑色鋅鎳合金(A系)(鹽霧48H) | PATCH(90-180°留0MM,涂1.6MM) |  | 18A |  | 2024-08-13 | Y13-240813003 | 2024-09-24
149-129 | 11180001WN147642 | 15101125-00 | IMS-4A/特殊 2*5 注：藍色PE袋(1000PCS每袋) |  | 0.124 |  | HV350-450 | 鎳 | NYLOK(涂2牙以上)+上油性封閉（鹽霧8H 測試后出貨） | 用1111-045的料(主料) | 18A |  |  |  |  | 業務
149-130 | 11180001WN147672 | 16650314-00 | IMS-4/特殊 2*5.8 (注：藍色PE袋1000PCS/袋) |  | 0.273 |  | HV350-450 | 鎳 | PATCH(涂2牙以上)+上油性封閉（鹽霧8H 測試后出貨） |  | 18A |  | 2025-03-25 | Y13-250325003 | 2025-04-14
149-131 | 11180001WN147682 | 16650312-00 | IMS-4A/特殊 2*3.45(注：紅色PE袋1000PCS/袋) |  | 0.205 |  | HV350-450 | 鎳 | PATCH(咖啡紅,涂2牙以上)+上油性封閉（鹽霧8H 測試后出貨） |  | 18A |  | 2025-03-24 | Y13-250324013 | 2025-04-14
149-132 | 11180001WN147712 | 16952220-00 | IMS/特殊 2*4.8(注：紅色PE袋1000PCS/袋) |  | 0.173 |  | HV350-450 | 鎳 | PATCH(咖啡紅,留0-0.1MM,點3-4牙)+上油性封閉（鹽霧8H 測試后出貨） |  | 18A
149-133 | 11180001WN147772 | 15285979-00 | IMS/特殊2*4.9(注：紅色PE袋1000PCS/袋) |  | 0.159 |  | HV350-450 | 鎳 | PATCH(咖啡紅,涂2牙以上)+上油性封閉（鹽霧8H 測試后出貨） | 1126-041改NY | 18A
149-134 | 11180001BS108312 | 16676885-00 | IMS/特殊 1.6*3.9(注：黃色PE袋1000PCS/袋) |  | 0.09 |  | HV350-450 | 黑色鋅鎳合金(A系) | PATCH(咖啡紅,塗2-3牙) |  | 18A |  | 45771 | Y13-250424006 | 45776
149-135 | 11180001BS109082 | 14820414-00 | IMS-4/特殊 1.6*2.25+2.55（1.7）透明PE袋(1000PCS每袋) |  | 0.238 |  | HV350-450 | 黑色锌镍合金(A系)(盐雾48H) | PATCH(涂2-3牙) |  | 18A |  | 45741 | Y13-25325010 | 46078
149-136 | 11180001WN148742 | 18412482-00 | IMS/特殊2*4.8(注：紅色PE袋1000PCS/袋) |  | 0.159 |  | HV350-450 | 镍 | PATCH(棕红,涂2牙以上)+上油性封闭（盐雾8H 测试后出货） | 参照149-133改规格描述 | 18A
149-137 | 11180001BS109122 | 20703741-00 | IMS/特殊 2*4（1.50） |  | 0.097 |  | HV350-450 | 黑色锌镍合金(A系) | PATCH(留0mm牙,涂1.0mm牙,耐落锁进最大扭力2.04kg-cm,耐落第五次拆卸最小扭力0.05kg-cm) |  | 18A |  | 46087 | Y13-260306001 | 46093
Note on G4: j: 06/6/29單重為0.146 06/7/07單重為0.144 06/10/25單重為0.149 06/10/25平均值為0.146
Note on H6: Administrator: 2016-04-27王沛郵件要求熱處理改為調質HV300-400
Note on H11: Administrator: 2016-04-27王沛郵件要求熱處理由HV400-500改為調質HV300-400
Note on H12: yulinmufeng: 2014/7/22李進輝郵件要求增加HV450-550
Note on I12: gc007: 2019/9/11王沛郵件要求清洗改為鈍化
Note on H13: yulinmufeng: 2014/7/22李進輝郵件要求增加HV450-550
Note on I13: gc007: 2019/9/11王沛郵件要求清洗改為鈍化
Note on K17: Administrator: 2015/11/16因會議要求廣達不能與別家共用,別家也不能與廣達共用,所以取消與168-879共用,改為與159-023共用
Note on G19: jk: 07/5/15單重為0.083 08/09/12單重為0.086
Note on E20: YlmF: 2008/9/11客戶回簽樣品.
Note on G20: gc15: 06/5/9單重為0.125 06/5/10單重為0.119 06/6/7單重為0.12 06/6/21單重為0.118 06/6/21平均值為0.121
Note on J20: Administrator: 2021/9/13張夢夢下變更單E210910要求增加耐落位置 留0-0.4mm不涂，涂1.5-1.9mm
Note on G21: gc15: 06/7/24單重為0.08 06/8/2單重為0.083 06/8/14單重為0.081 06/8/14平均值為0.081 08/09/01單重為0.088
Note on I21: gc15: 06/10/24李素珍下內部聯絡單要求華碩所有鍍層為黑鎳的料件都加上黑油
Note on H22: Administrator: 2016-04-27王沛郵件要求熱處理由HV400-500改為調質HV300-400
Note on I26: gc007: 2019/9/11王沛郵件要求清洗改為鈍化
Note on I27: gc007: 2019/9/11王沛郵件要求清洗改為鈍化
Note on G28: gc15: 06/11/30單重為0.077 06/12/12單重為0.081 06/12/15單重為0.081 06/12/15平均值為0.080 08/09/02單重為0.083
Note on G37: gc15: 06/5/16單重為0.15 06/5/17單重為0.143 06/5/26單重為0.149 06/6/27單重為0.145 06/6/27平均值為0.147
Note on G38: gc15: 06/5/16單重為0.15 06/5/17單重為0.143 06/5/26單重為0.149 06/6/27單重為0.145 06/6/27平均值為0.147
Note on I40: gc007: 2019/9/11王沛郵件要求清洗改為鈍化 2021/5/20王沛要求取消钝化或钝化改清洗
Note on I41: gc007: 2017/4/06簡子傑郵件要求黑色PVD指定在维达力(N304)做的取消，转发到科岳德(A018) 2019/9/11王沛郵件要求清洗改為鈍化 2021/5/20王沛要求取消钝化或钝化改清洗
Note on I54: gc007: 2016/11/15陳麗麗下變更單E1611014要求增加封閉劑，共用料一起變更
Note on J54: yulinmufeng: 2014/7/4業務陳麗麗下變更單E1407002要求此料取消耐落
Note on F67: gc007: 2018/3/30李娟郵件要求單重由0.16改為0.185
Note on G70: j: 06/4/24單重為0.223 06/5/24單重為0.224 06/7/14單重為0.223 06/7/14平均值為0.223
Note on I72: gc007: 2018/4/25王沛要求黑色鋅鎳合金改為黑色鋅鎳合金(啞光)
Note on M72: gc007: 2021/12/8方長華郵件要求增加自動篩選
Note on I73: gc007: 2018/4/25王沛要求黑色鋅鎳合金改為黑色鋅鎳合金(啞光)
Note on M73: gc007: 2021/12/8方長華郵件要求增加自動篩選
Note on H80: gc007: 2017/6/30王沛郵件要求增加HV330-380
Note on J80: gc007: 2016/11/25陳麗麗下變更單E1611027要求頭厚由0.4+0.05/-0.0改爲了0.40+0.1/-0.0 ，針槽深度由0.36MIN改爲了0.26MIN，防松膠由NYLON改爲了3M2353 BLUE 360度(3牙以上)，增加電阻要求.(1歐姆),鍍層由ZN改為WZN，共用料一起變更 2017/2/09李进辉邮件要求3M253後面加個膠 2017/9/5王沛郵件要求點3M膠的,標示方法改爲:3M膠+型號.
Note on M80: gc013: 2017/1/16徐玲萍郵件要求此料改為自動篩選
Note on I85: gc007: 2018/4/25王沛要求黑色鋅鎳合金改為黑色鋅鎳合金(啞光)
Note on J85: gc007: 2017/3/14常偉偉郵件要求增加上漆工藝，在製造規格標示“外觀件螺絲，鍍層不可有異色現象” 2017/11/23林楷勛下內部聯絡單要求取消上漆工藝
Note on J89: Administrator: 2021/9/13張夢夢下變更單E210910要求增加耐落位置 留0-0.4mm不涂，涂1.5-1.9mm
Note on G91: j: 2006/4/6
Note on G92: gc15: 06/12/29單重為0.168 07/1/8單重為0.161 07/4/26單重為0.162 平均值為0.164
Note on I94: gc15: 06/10/24李素珍下內部聯絡單要求華碩所有鍍層為黑鎳的料件都加上黑油
Note on G98: j: 2006/4/6單重為0.155 06/5/11單重為0.16 06/6/6單重為0.158 06/6/29單重為0.159 06/6/29平均值為0.158 08/09/12單重為0.161
Note on D99: gc007: 2017/11/21王沛郵件要求规格由-4改为-4A,系统及制造规格,一览表等相关规格格信息,全部进行更新.
Note on E100: YlmF: 客戶回簽樣品。
Note on D101: gc007: 2019/11/08王沛郵件要求在規格上增加“HW"字样，以便于识别。(HW=華為)方長華郵件要求增加光学筛选
Note on G101: gc15: 06/8/31單重為0.081 06/9/28單重為0.0808 06/10/16單重為0.077 06/10/16平均值為0.080
Note on J101: yulinmufeng: 11/5/20業務部朱玲玲下規格變更單，變更耐落位置，由原先的標準耐落位置改為留0.3mm涂1.5mm
Note on E106: YlmF: 客戶回簽樣品。
Note on F107: gc15: 06/12/29單重為0.168 07/1/8單重為0.161 07/4/26單重為0.162 平均值為0.164
Note on D109: gc06: 07/4/9張潔下變更單要求把頭徑從4.6-5.0改為6.5-7.0頭厚由0.7-0.8變為0.6-0.7
Note on M113: yulinmufeng: 2016/1/30刁文兵郵件要求在规格一览表及系统进行标注外观件螺絲
Note on F119: gc007: 2018/3/30李娟郵件要求單重由0.08改為0.09 2018/6/20李娟郵件要求單重由0.08改為0.085
Note on G119: gc15: 07/3/22單重為0.076
Note on B124: gc007: 2026/3/4孙丽雯下发变更单E2600303要求表面电镀改为黑色锌镍合金，耐落改为蓝色，如附档图面
Note on G126: gc15: 06/5/11單重為0.144 06/6/6單重為0.147 06/7/06單重為0.144 06/7/06平均值為0.145
Note on M128: gc007: 2021/12/8方長華郵件要求增加自動篩選
Note on D132: Administrator: 2025/7/21孫儷雯下變更單要求IMS-4A/特殊 2*5.5 改為IMS-4A/特殊 2*5 注：尺寸不變 只有規格描術。備注：頭下長含臺階是5.5長，共用料149-129一起變更
Note on H132: Administrator: 2025/4/15李世輝要求熱處理改為HV 350-450
Note on D137: Administrator: 2025/7/21孫儷雯下變更單E250734 要求IMS/特殊 1.6*3.4 改為IMS/特殊 1.6*3.9 注：尺寸不變 只有規格描術。備注：含頭部總長是3.9長