## 
上 海 格 琳 電 子 有 限 公 司
規格料號一覽表
客戶編號 | 公司料號 | 客戶料號 | 規 格 | 回簽 | 单重(g) | 每100重量(g) | 热处理 | 電鍍 | 耐落 | 備注1 | 材質 | 備註2 | 打樣日期 | 包裝類型 | 打樣單號 | 量產承認日期 | 共用郵件
725-001 | 11180001WN129542 | MAC0000220I | IMS 4*4 |  | 0.555 |  | HV400-500 | 鎳 | NYLOK | 用001-689的料 | 18A |  |  | 加厚紙箱
725-002 | 11180001WN132322 | MAC0000320I | IMS 5*12 |  | 2.15 |  | HV350-450 | 鎳 | NYLOK | 用001-812的料 | 18A |  |  | 加厚紙箱
725-003 | 11180001BZ030442 | 6140034169 | ITS-3 4*11A |  | 0.89 |  | HV450-550 | 黑鋅(三) |  | 用001-701的料 | 18A | 用001-530變更牙長為11 |  | 加厚紙箱
725-004 | 11180001BZ134182 | 6140033169 | IMS 4*12 |  | 1.31 |  | HV350-450 | 黑鋅(三) | NYLOK | 用001-840的料 | 18A |  | 2010-09-14 | 加厚紙箱
725-005 | 11180001BZ030802 | 6140032169 | PMS-3-4 /W 3*4+2+10A |  | 0.775 |  | HV450-550 | 黑鋅(三) |  | 用001-707的料 | 18A |  |  | 加厚紙箱
725-006 | 11180001BZ030442 | 6140050169 | ITS-3 4*11A |  | 0.89 |  | HV450-550 | 黑鋅(三) |  | 用001-701的料 | 1018 |  |  | 加厚紙箱
725-007 | 11180001BZ030442 | 6143281169 | ITS-3 4*11A |  | 0.89 |  | HV450-550 | 黑鋅(三) |  | 用001-701的料 | 1018 |  |  | 加厚紙箱
725-008 | 11180001WN129542 | 6143282169 | IMS 4*4 |  | 0.555 |  | HV400-500 | 鎳 | NYLOK | 用001-689的料 | 18A |  |  | 加厚紙箱
725-009 | 11180001WN132322 | 6143283169 | IMS 5*12 |  | 2.15 |  | HV350-450 | 鎳 | NYLOK | 用001-812的料 | 18A |  |  | 加厚紙箱
725-010 | 11180001BN002252 | 6140250179 | PTS 3*8 |  | 0.5 |  | HV450-550 | 黑鎳+上黑油 |  | 用038-865的料 | 1018A | 2.38 |  | 加厚紙箱
725-011 | 11180001WN133532 | 6140272179 | (-)梅花CMS/下花齒 3*4 |  | 0.53 |  | HV350-450 | 鎳 | NYLOK | 用168-901的料 | 18A |  | 2011-04-28 | 加厚紙箱
725-012 | 11180001BZ036402 | 6140273179 | IMS-4-5 #6*11 |  | 0.94 |  | HV350-450 | 黑鋅(三) |  | 用168-916的料 | 18A |  | 2011-06-07 | 加厚紙箱
725-013 | 11180001WN133542 | 6140274179 | (-)梅花CMS/下花齒 3*6 |  | 0.61 |  | HV350-450 | 鎳 | NYLOK | 用168-902的料 | 18A |  | 2011-04-28 | 加厚紙箱
725-014 | 11180001BZ101102 | 6140275179 | IMS 2*3A |  | 0.122 | 12.2 | HV400-500 | 黑鋅(三) | NYLOK | 用168-006的料 | 1018A |  | 2002-02-07 | 加厚紙箱
725-015 | 12050401WN000082 | 6140276179 | ETW M2.5 | 2002-01-24 | 0.05 |  | 有 | 鎳+除氫 |  | 用369-004的料 | 彈簧鋼 |  |  | 加厚紙箱
725-016 | 11180001BZ036392 | 6190278179 | (-)梅花CTS-1 3*8 |  | 0.81 |  | HV450-550 | 黑鋅(三) |  | 用168-915的料 | 18A |  | 2011-03-01 | 加厚紙箱
725-017 | 11180001WN133372 | 6140277179 | IMS 2*4 | 2007-06-21 | 0.14 |  | 有 | 鎳 | NYLOK | 用159-887的料 | 1018A | 自動篩選 |  | 加厚紙箱
725-018 | 11180001WN019002 | 6140452169 | ITS-3 4*8 |  | 0.75 |  | HV450-550 | 鎳 |  | 用001-663的料 | 1018A |  |  | 加厚紙箱
725-019 | 11180001BZ000242 | 6140451199 | IMS 4*8.6A |  | 0.882 | 88.2 | 有 | 黑鋅(三)+上漆 |  | 用001-392的料 |  |  |  | 加厚紙箱
725-020 | 11180001WN100032 | MAA0001126I | IMS 4*8 |  | 0.945 | 94.5 | 有 | 鎳 | NYLOK | 用001-454的料 |  |  |  | 加厚紙箱
725-021 | 11180001WN100032 | 6140480199 | IMS 4*8 |  | 0.945 | 94.5 | 有 | 鎳 | NYLOK | 用001-454的料 |  |  |  | 加厚紙箱
725-022 | 11180001BN002252 | 6140250169 | PTS 3*8 |  | 0.5 |  | HV450-550 | 黑鎳+上黑油 |  | 用038-865的料 | 1018A | 2.38 |  | 加厚紙箱
725-023 | 11180001BN002252 | 6140250109 | PTS 3*8 |  | 0.5 |  | HV450-550 | 黑鎳+上黑油 |  | 用038-865的料 | 1018A | 2.38 |  | 加厚紙箱
725-024 | 11180001BZ135782 | 6140501199 | IMS 2*3.5 |  | 0.101 |  | HV350-450 | 黑鋅(三) | NYLOK | 用038-2019的料 | 18A |  | 2011-06-02 | 加厚紙箱
725-025 | 12070401WN000022 | 6140502199 | ETW M1.5 |  | 0.02 |  | HRC44-52 | 鎳 |  | 用032-004的料 |  |  |  | 加厚紙箱
725-026 | 11180001BZ121402 | 6140503199 | IMS/特殊 2*4A | 2009-07-15 | 0.12 |  | HV350-450 | 黑鋅(三) | NYLOK | 用168-685的料 | 18A |  | 2009-06-26 | 加厚紙箱
725-027 | 11180001BN002252 | 6140250199 | PTS 3*8 |  | 0.5 |  | HV450-550 | 黑鎳+上黑油 |  | 用038-865的料 | 18A | 2.38 |  | 加厚紙箱
725-028 | 11180001BZ000342 | 6140496109 | ITS-3 4*10A |  | 0.834 | 84.6 | 有 | 黑鋅(三) |  | 用001-434的料 | 1018A | 3.14 |  | 加厚紙箱
725-029 | 11180001BN032052 | 6140509109 | ITS-3 4*8A |  | 0.86 |  | HV450-550 | 黑鎳 |  | 用038-2375的料 | 1018A | 用001-535退鍍黑鎳+黑油 |  | 加厚紙箱
725-030 | 11180001BZ132212 | MA00000EBGJ | IMS 2*3A |  | 0.079 |  | HV350-450 | 黑鋅(三)+二次封閉處理 | NYLOK | 用159-678的料 | 18A |  |  | 加厚紙箱
725-031 | 11180001BZ132212 | 61405281 | IMS 2*3A |  | 0.079 |  | HV350-450 | 黑鋅(三)+二次封閉處理 | NYLOK | 用159-678的料 | 18A |  |  | 加厚紙箱
725-032 | 11180001BS103152 | 6140594199 | IMS/特殊 2*4 |  | 0.13 |  | HV300-400 | 黑色鋅鎳合金(A系)(A系) | NYLOK | 用738-081的料 | 18A |  |  | 加厚紙箱
725-033 | 11180001BZ138512 | 6140595199 | IMS-5A 2*4+1 |  | 0.188 |  | HV350-450 | 黑色鋅鎳合金(A系) | NYLOK | 用738-117的料 | 18A |  | 2013-02-27 | 加厚紙箱
725-034 | 11180001BS103172 | 6140596199 | IMS/特殊 2.5*6A | 39350 | 0.215 |  | HV400-500 | 黑色鋅鎳合金(A系) | NYLOK | 用738-122的料 | 1018A | 用159-539增加NY | 2007-02-07 | 加厚紙箱
725-035 | 11180001BZ134852 | 6140597199 | IMS 2*3A |  | 0.119 |  | HV350-450 | 黑鋅(三)+二次封閉處理 | PATCH(留0-0.4mm不涂，涂1.5-1.9mm) | 用159-868的料 | 18A |  |  | 加厚紙箱
725-036 | 11180001BZ137552 | 6140609199 | IMS 2*2.5 |  | 0.185 |  | HV350-450 | 黑锌(三) | NYLOK | 用159-1033的料 | 18A |  |  | 加厚紙箱
725-037 | 11180001WN135142 | 6140610199 | IMS 2*1.7 |  | 0.088 |  | HV350-450 | 鎳 | NYLOK | 用159-1036的料 | 18A |  |  | 加厚紙箱
725-038 | 11180001WN108312 | 6140608199 | IMS 2*3 | 38148 | 0.085 | 8 | HV350-450 | 鎳 | NYLOK | 用342-059的料 | 18A |  |  | 加厚紙箱
725-039 | 11180001WN007872 | 6140624109 | ITS-3 4*7.5 |  | 0.75 |  | HV450-550 | 鎳 |  | 用001-261的料 | 18A |  |  | 加厚紙箱
725-040 | 11180001BZ139032 | 6140620199 | IMS 1.6*2 |  | 0.061 |  | HV350-450 | 黑锌(三) | NYLOK | 用738-129的料 | 18A |  | 2013-07-12 | 加厚紙箱
725-041 | 11180001BZ101512 | 61406061 | IMS 2*2A |  | 0.105 | 10.5 | HV400-500 | 黑鋅(三)+二次封閉處理 | NYLOK | 用159-379的料 | 18A |  |  | 加厚紙箱
725-042 | 11180001WN132252 | 6140631199 | IMS 2.5*3.5 |  | 0.15 |  | HV350-450 | 鎳 | NYLOK | 用159-802的料 | 18A |  |  | 加厚紙箱
725-043 | 11180001BZ135282 | 6140659199 | IMS 2*5 |  | 0.153 |  | HV350-450 | 黑鋅(三)+二次封閉處理 | NYLOK(NYLOK破壞扭力0.8kgf.cm) | 用159-890的料 | 18A | 自動篩選 |  | 加厚紙箱
725-044 | 11180001BZ120912 | MA00000PYH0 | IMS/特殊 2*3A |  | 0.12 |  | HV350-450 | 黑鋅(三) | NYLOK | 用017(5)-353的料 | 18A |  | 2009-01-09 | 加厚紙箱
725-045 | 11180001BZ116202 | 6140657199 | IMS/特殊 2.5*5A | 06/1/9大智回簽 | 0.215 |  | HV400-500 | 黑鋅(三)+二次封閉處理 | NYLOK | 用159-289的料 | 1018A | GP |  | 加厚紙箱
725-046 | 11180001BZ120912 | 6140658199 | IMS/特殊 2*3A |  | 0.12 |  | HV350-450 | 黑鋅(三) | NYLOK | 用017(5)-353的料 | 18A |  | 2009-01-09 | 加厚紙箱
725-047 | 11180001WN104752 | 61406171 | IMS 2*2 |  | 0.05 |  | HV350-450 | 鎳 | NYLOK | 用292-024的料 | 18A |  |  | 加厚紙箱
725-048 | 11180001WN134402 | MA00000PXG0 | IMS 2*3 |  | 0.084 |  | HV350-450 | 鎳 | NYLOK | 用648-118的料 | 18A |  | 2011-11-03 | 加厚紙箱
725-049 | 11180001BN131392 | MA00000P3G0 | IMS 2.5*4 |  | 0.167 |  | HV350-450 | 黑鎳(要黑) | NYLOK | 用159-983的料 | 18A |  |  | 加厚紙箱
725-050 | 11180001BZ101552 | MA000008PGJ | IMS 2*2A |  | 0.164 | 16.4 | HV350-450 | 黑鋅(三)(二次封閉處理) | NYLOK | 用159-518的料 | 1018A | HV350-450 |  | 加厚紙箱
725-051 | 11180001WN132252 | MA00000ILGJ | IMS 2.5*3.5 |  | 0.15 |  | HV350-450 | 鎳 | NYLOK | 用159-802的料 | 18A |  | 2010-05-08 | 加厚紙箱
725-052 | 11180001BZ119422 | MA00000CGHJ | IMS/特殊 2*5A |  | 0.14 |  | HV400-500 | 黑鋅(三)+二次封閉處理 | NYLOK | 用738-074的料 | 1018A |  |  | 加厚紙箱
725-053 | 15044100CL000112 | 6190522199 | 拉簧 Φ0.3*3*13.2 |  | 0.115 |  | 無 | 清洗 |  | 用738-148的料 | SUS304 |  |  | 加厚紙箱
725-054 | 11180001BN131242 | 6140763199 | IMS 3*4 | 0.343 | 0.343 | HV350-450 | HV350-450 | 黑鎳 | PATCH(咖啡色)(留0mm塗2mm)+防銹油 | 用003-052的料 | 18A |  | 2010-11-10 | 加厚紙箱
725-055 | 11180001WN104752 | 61406311 | IMS 2*2 |  | 0.05 |  | HV350-450 | 鎳 | NYLOK | 用292-024的料 | 18A |  |  | 加厚紙箱
725-056 | 11180001BZ101552 | 61405981 | IMS 2*2A |  | 0.164 | 16.4 | HV350-450 | 黑鋅(三)(二次封閉處理) | NYLOK | 用159-518的料 | 1018A | 自動篩選 |  | 加厚紙箱
725-057 | 11180001BN131392 | 61407301 | IMS 2.5*4 |  | 0.167 |  | HV350-450 | 黑鎳(要黑) | NYLOK | 用159-983的料 | 18A |  |  | 加厚紙箱
725-058 | 11180001WN134402 | 61407311 | IMS 2*3 |  | 0.084 |  | HV350-450 | 鎳 | NYLOK | 用648-118的料 | 18A |  | 2011-11-03 | 加厚紙箱
725-059 | 11180001BZ101552 | 61406911 | IMS 2*2A |  | 0.164 | 16.4 | HV350-450 | 黑鋅(三)(二次封閉處理) | NYLOK | 用159-518的料 | 1018A | 自動篩選 |  | 加厚紙箱
725-060 | 11180001WN132252 | 61406311 | IMS 2.5*3.5 |  | 0.15 |  | HV350-450 | 鎳 | NYLOK | 用159-802的料 | 18A |  | 2010-05-08 | 加厚紙箱
725-061 | 11180001WN108312 | 61406081 | IMS 2*3 | 38148 | 0.085 | 8 | HV350-450 | 鎳 | NYLOK | 用342-059的料 | 18A | ★ |  | 加厚紙箱
725-062 | 11180001WN108312 | 6140608179 | IMS 2*3 | 38148 | 0.085 | 8 | HV350-450 | 鎳 | NYLOK | 用342-059的料 | 18A | ★ |  | 加厚紙箱
725-063 | 11180001WN104752 | 6140617179 | IMS 2*2 |  | 0.05 | 5 | HV400-500 | 鎳 | NYLOK | 用292-024的料 | 18A |  |  | 加厚紙箱
725-064 | 11180001WN133372 | 6140893199 | IMS 2*4 |  | 0.136 |  | HV350-450 | 鎳 | NYLOK | 用159-887的料 | 18A | 自動篩選 |  | 加厚紙箱
725-065 | 11180001WN006932 | 6140928199 | ITS-3 3*8 |  | 0.419 |  | HV450-550 | 鎳 |  | 用001-586的料 | 1018A | 2.38 |  | 加厚紙箱
725-066 | 11180001BZ030802 | MAA7008430I | PMS-3-4 /W 3*4+2+10A |  | 0.775 |  | HV450-550 | 黑鋅(三) |  | 用001-707的料 | 1018 |  |  | 加厚紙箱
725-067 | 11180001BZ030802 | 6140032199 | PMS-3-4 /W 3*4+2+10A |  | 0.775 |  | HV450-550 | 黑鋅(三) |  | 用001-707的料 | 1018 |  |  | 加厚紙箱
725-068 | 11180001BN134492 | MA00000WWG0 | IMS 2*2 |  | 0.061 |  | 調質HV300-400 | 黑鎳 | NYLOK | 用738-196的料 | 18A |  | 2015-02-27 | 加厚紙箱
725-069 | 11180001BZ141642 | MA00000Y6G0 | IMS 1.6*2.5 |  | 0.062 |  | HV350-450 | 黑鋅(三) | NYLOK | 用738-197的料 | 18A |  | 2015-03-30 | 加厚紙箱
725-070 | 11180011BZ100172 | MA00000Y7G0 | IMS 2*2.5 |  | 0.7 |  | HV350-450 | 黑鋅(三) | NYLOK | 用738-198的料 | 18A |  | 2015-03-30 | 加厚紙箱
725-071 | 11410001CL100952 | MA00000YBG0 | 法線IMS 2*3 |  | 0.068 |  | 不鏽鋼熱處理HV450-550 | 清洗 | NYLOK | 用738-202的料 | SUS410 |  | 2015-04-17 | 加厚紙箱
725-072 | 11180001WN135462 | MA00000TNG0 | IMS 2*2.5 |  | 0.1 |  | HV350-450 | 鎳 | NYLOK | 用159-1080的料 | 18A |  | 2013-02-22 | 加厚紙箱
725-073 | 11180001BS102712 | MA000010ZH0 | IMS/特殊 2*5 |  | 0.127 |  | HV350-450 | 黑色鋅鎳合金(A系) | NYLOK | 用159-1258的料 |  |  |  | 加厚紙箱
725-074 | 11180001WN135462 | 6140908199 | IMS 2*2.5 |  | 0.1 |  | HV350-450 | 鎳 | NYLOK | 用159-1080的料 | 18A |  | 2013-02-22 | 加厚紙箱
725-075 | 11180001BS101592 | 6140915199 | IMS/特殊 2*5 |  | 0.127 |  | HV300-400 | 黑色鋅鎳合金(A系) | NYLOK | 用095-1040的料 | 18A |  | 2013-07-09 | 加厚紙箱
725-076 | 11180001BN134492 | 6140952199 | IMS 2*2 |  | 0.061 |  | 調質HV300-400 | 黑鎳 | NYLOK | 用738-196的料 | 18A |  | 2015-02-27 | 加厚紙箱
725-077 | 11180001WN133032 | 6140923199 | IMS 2.5*5 |  | 0.24 |  | HV350-450 | 鎳 | NYLOK | 用159-869的料 | 18A |  |  | 加厚紙箱
725-078 | 11180001BZ141912 | MA00000YQG0 | IMS 2*1.7 |  | 0.061 |  | HV300-400 | 黑鋅(三) | NYLOK | 用738-209的料 | 18A |  | 2015-06-03 | 加厚紙箱
725-079 | 11180001BZ141972 | MA00000YPG0 | IMS 2*2.3 |  | 0.058 |  | HV350-450 | 黑鋅(三) | NYLOK | 用738-210的料 | 18A |  | 2015-06-24 | 加厚紙箱
725-080 | 11180001BZ101672 | 6140921199 | IMS 2.5*5 |  | 0.243 |  | 有 | 黑鋅+二次封閉處理 | NYLOK | 用159-068的料 | 18A |  |  | 加厚紙箱
725-081 | 12070401WN000022 | 6521490199 | ETW M1.5 |  | 0.02 |  | HRC44-52 | 鎳+防銹油 |  | 用032-004的料 | SK7 | 用條裝包裝方式出貨 | 2004-03-02 | 加厚紙箱
725-082 | 12650400WN000052 | 6521491199 | ETW M1.2 (條裝) |  | 0.03 |  | 無 | 鎳+防銹油 |  | 用159-387的料 | GP | 彈簧鋼 |  | 加厚紙箱
725-083 | 11410001PD100432 | 6140987199 | 法線IMS/特殊 2*5 |  | 0.193 |  | 不鏽鋼熱處理(HV450-550) | 頭部PVD(黑)(A018) | NYLOK | 用159-1333的料 | 18A |  | 2015-07-29 | 加厚紙箱
725-084 | 11410001PD100442 | 6140988199 | 法線IMS-4/特殊 1.6*5 |  | 0.158 |  | 不鏽鋼熱處理(HV450-550) | 頭部PVD(黑)(A018) | NYLOK | 用159-1334的料 | 18A |  | 2015-07-22 | 加厚紙箱
725-085 | 11180001WN134402 | 6140731199 | IMS 2*3 |  | 0.084 |  | HV350-450 | 鎳 | NYLOK | 用648-118的料 | 18A |  | 2011-11-03 | 加厚紙箱
725-086 | 11180001WN137862 | 6140998199 | IMS 2.5*4 |  | 0.145 |  | HV350-450 | 鎳 | NYLOK | 用738-204的料 | 18A |  |  | 加厚紙箱
725-087 | 11180001BZ142252 | 6140963199 | IMS 2*2.3 |  | 0.05 |  | HV300-400 | 黑鋅(三) | NYLOK | 用738-237的料 | 18A |  | 2015-08-12 | 加厚紙箱
725-088 | 11180001BZ141912 | 6140964199 | IMS 2*1.7 |  | 0.061 |  | HV300-400 | 黑鋅(三) | NYLOK | 用738-209的料 | 18A |  | 2015-06-03 | 加厚紙箱
725-089 | 12071401WN000012 | 6521490299 | O-RING M1.55 |  | 0.012 |  | HRC44-52 | 鎳 |  | 用159-711的料 | SK7 |  |  | 加厚紙箱
725-090 | 11180001BS102162 | 6141028199 | CMS/特殊 2*6 |  | 0.173 |  | HV350-450 | 黑色鋅鎳合金(A系) | NYLOK | 用159-1311的料 | 18A | 自動篩選 | 2015-06-11 | 加厚紙箱
725-091 | 12070401WN000022 | 6141107199 | ETW M1.5 |  | 0.02 |  | HRC44-52 | 鎳+防銹油 |  | 用032-004的料 | SK7 | 用條裝包裝方式出貨 | 2004-03-02 | 加厚紙箱
725-092 | 11180001BS100532 | 6141108199 | IMS 2*4 |  | 0.13 |  | HV350-450 | 黑色鋅鎳合金(A系) | NYLOK(咖啡紅) | 用292-896的料 | 1018 | 鹽務時間48小時 | 2008-06-18 | 加厚紙箱
725-093 | 11180001BZ135202 | 6141005199 | IMS 2*4A |  | 0.135 |  | HV350-450 | 黑鋅(三)+二次封閉處理 | NYLOK | 用159-876的料 | 18A | 自動篩選 |  | 加厚紙箱
725-094 | 11180001BZ140732 | 6140919199 | IMS-4-5A 2*5.8+1.2 |  | 0.199 |  | HV350-450 | 黑鋅(三) | NYLOK | 用738-167的料 | 18A |  | 2014-05-24 | 加厚紙箱
725-095 | 11180001BZ140742 | 6140920199 | IMS-4-5A 2*3.8+1.2 |  | 0.167 |  | HV350-450 | 黑鋅(三) | NYLOK(咖啡紅) | 用738-168的料 | 18A |  | 2014-09-02 | 加厚紙箱
725-096 | 11180001BZ132212 | 6141124199 | IMS 2*3A |  | 0.079 |  | HV350-450 | 黑鋅(三)+二次封閉處理 | NYLOK | 用159-678的料 | 18A |  | 09/2/35 | 加厚紙箱
725-097 | 11180001BZ134852 | 6141123199 | IMS 2*3A |  | 0.119 |  | HV350-450 | 黑鋅(三)+二次封閉處理 | PATCH(留0-0.4mm不涂，涂1.5-1.9mm) | 用159-868的料 | 18A |  |  | 加厚紙箱
725-098 | 11180001BZ138372 | MA00000PNG0 | IMS 2*2.5 |  | 0.088 |  | HV350-450 | 黑锌(三) | NYLOK | 用738-102的料 | 18A |  | 2012-10-12 | 加厚紙箱
725-099 | 11180001BZ141622 | 6140966199 | IMS-5A 2*4+1.2 |  | 0.208 |  | HV350-450 | 黑鋅(三) | NYLOK | 用738-193的料 | 18A |  | 2013-10-17 | 加厚紙箱
725-100 | 11180001BZ138112 | 6141140199 | IMS 2.5*2.5 |  | 0.216 |  | HV350-450 | 黑鋅(三) | NYLOK | 用738-086的料 | 18A |  | 2013-01-15 | 加厚紙箱
725-101 | 11180001BZ137012 | MA00000T0G0 | IMS 2*3 |  | 0.19 |  | HV400-500 | 黑鋅(三) | NYLOK | 用038-2250的料 | 1018A | 用159-555退鍍黑鋅 | 2007-11-28 | 加厚紙箱
725-102 | 11180001BZ137012 | 6141156199 | IMS 2*3 |  | 0.19 |  | HV400-500 | 黑鋅(三) | NYLOK | 用038-2250的料 | 1018A | 用159-555退鍍黑鋅 | 2007-11-28 | 加厚紙箱
725-103 | 12070401WN000022 | 6141107199-1 | ETW M1.5 |  | 0.02 |  | HRC44-52 | 鎳+防銹油 |  | 用032-004的料 | SK7 | 用條裝包裝方式出貨 | 2004-03-02 | 加厚紙箱
725-104 | 11180001BS102712 | 6140915299 | IMS/特殊 2*5 |  | 0.127 |  | HV350-450 | 黑色鋅鎳合金(A系) | NYLOK | 用159-1258的料 | 18A |  |  | 加厚紙箱
725-105 | 11180001WN102662 | 6141176199 | IMS 2.5*2.5 | A01 | 0.31 | 31.5 | 有 | 鎳 | NYLOK | 用017(5)-024的料 | 1018A | 2.12 |  | 加厚紙箱
725-106 | 11180001BZ120102 | 6141195199 | IMS/特殊 2*6A |  | 0.173 |  | HV350-450 | 黒鋅(三) | NYLOK+上漆 | 用088-179的料 | 1018 |  | 2008-08-18 | 加厚紙箱
725-107 | 11180001BS102822 | 6141232199 | IMS/特殊 2.5*6.3 |  | 0.227 |  | HV350-450 | 黑色鋅鎳合金(A系) | NYLOK | 用159-1512的料 | 18A |  | 2016-04-21 | 加厚紙箱 |  |  | 業務
725-108 | 11180001BN134582 | 6141319199 | IMS 2*3.3 |  | 0.13 |  | HV350-450 | 黑鎳 | NYLOK | 用738-208的料 | 18A |  | 2015-06-04 | 加厚紙箱
725-109 | 11410001CL100262 | 6141352199 | 法線梅花IMS/特殊 2*3 |  | 0.059 |  | 啟陽熱處理(HV450-550) | 鈍化 | NYLOK | 用038-2213的料 | SUS410 |  |  | 加厚紙箱 |  |  | 工程
725-110 | 11180001WN133132 | 6141357199 | IMS 2.5*4 | 37037 | 0.18 |  | 有 | 鎳 | NYLOK | 用159-023的料 | 1018A | 2.15 |  | 加厚紙箱 |  |  | 業務
725-111 | 11180001BS103722 | 6141437199 | IMS-4-5A 2*3.8+1.2 |  | 0.15 |  | HV350-450 | 黑色鋅鎳合金(A系) | NYLOK | 用738-366的料 | 18A |  |  | 加厚紙箱 |  |  | 業務
725-112 | 11180001BS103732 | 6141438199 | IMS-4-5A 2*5.8+1.2 |  | 0.183 |  | HV350-450 | 黑色鋅鎳合金(A系) | NYLOK | 用738-367的料 | 18A |  |  | 加厚紙箱 |  |  | 業務
725-113 | 11180001WN130152 | 6141384199 | IMS 2.5*4.5 |  | 0.23 |  | HV350-450 | 鎳+除氫 | NYLOK(咖啡紅) | 用159-653的料 | 1018 |  |  | 加厚紙箱 |  |  | 業務
725-114 | 11180001WS100402 | 6141382199 | CMS/特殊 2*8 |  | 0.188 |  | HV300-400 | 白色鋅鎳合金 | NYLOK | 用738-372的料 | 18A |  |  | 加厚紙箱 |  |  | 業務
725-115 | 11180001WS100412 | 6141383199 | CMS/特殊 2.5*9 |  | 0.282 |  | HV300-400 | 白色鋅鎳合金 | NYLOK(咖啡紅) | 用738-373的料 | 18A |  |  | 加厚紙箱 |  |  | 業務
725-116 | 11180001BS104102 | 6141433199 | IMS/特殊 2*7 |  | 0.164 |  | HV300-400 | 黑色鋅鎳合金(A系) | NYLOK+封閉劑 | 用738-390的料 | 18A |  |  | 加厚紙箱 |  |  | 業務
725-117 | 11180001BS104092 | 6141434199 | IMS-4A/特殊 2*3.8+1.2 |  | 0.15 |  | HV300-400 | 黑色鋅鎳合金(A系) | NYLOK(咖啡紅) | 用738-389的料 | 18A |  |  | 加厚紙箱 |  |  | 業務
725-118 | 11180001BS102852 | MA00001E3H0 | IMS/特殊 2.5*6 |  | 0.215 |  | HV350-450 | 黑色鋅鎳合金(A系) | NYLOK+二次封閉處理 | 用159-1485的料 | 18A |  |  | 加厚紙箱 |  |  | 業務
725-119 | 11180001BZ138402 | 6141816199 | IMS 1.6*2.5 |  | 0.0437 |  | 調質HV300-400 | 黑锌(三) | NYLOK(留0.35mm,涂1mm) | 用738-105的料 | 18A |  |  | 加厚紙箱 |  |  | 業務
725-120 | 11180001BS104152 | 6141915199 | (+)(-)IMS-4A/特殊 2*3.8+1.2 |  | 0.175 |  | HV300-400 | 黑色鋅鎳合金(A系) | NYLOK | 用738-378的料 | 18A |  |  | 加厚紙箱 |  |  | 業務
725-121 | 11180001WS100432 | 6141916199 | (+)(-)IMS-4A/特殊 2*3.8+1.2 |  | 0.181 |  | HV350-450 | 白色鋅鎳合金(康盛) | NYLOK | 用738-379的料 | 18A |  |  | 加厚紙箱 |  |  | 業務
725-122 | 11180001BS102852 | 6141824199 | IMS/特殊 2.5*6 |  | 0.215 |  | HV350-450 | 黑色鋅鎳合金(A系) | NYLOK+二次封閉處理 | 用159-1485的料 | 18A |  |  | 加厚紙箱 |  |  | 業務
725-123 | 11180001WN104992 | 6141871199 | IMS 2*3.5 |  | 0.129 |  | HV350-450 | 鎳+除氫 | PATCH+防鏽油(鹽霧8H) | 用292-178的料 | 1018A | 1.66 |  | 加厚紙箱 |  |  | 業務
725-124 | 11180001BZ102762 | 6142013199 | IMS 2*5A |  | 0.136 |  | HV350-450 | 黑鋅(三) | NYLOK | 用095-400的料 | 1018A | 1.68 |  | 加厚紙箱 |  |  | 業務
725-125 | 11180001WN140802 | 6142029199 | IMS 1.2*1.0 |  | 0.012 |  | HV300-400 | 白鎳 | NYLOK | 用159-1657的料 | 18A |  |  | 加厚紙箱 |  |  | 業務
725-126 | 11180001BZ101552 | 6142027199 | IMS 2*2A |  | 0.164 | 16.4 | HV350-450 | 黑鋅(三)(二次封閉處理) | NYLOK | 用159-518的料 | 1018A | 自動篩選 |  | 加厚紙箱 |  |  | 業務
725-127 | 11180001BZ138372 | 6142009199 | IMS 2*2.5 |  | 0.088 |  | HV350-450 | 黑锌(三) | NYLOK | 用738-102的料 | 18A |  |  | 加厚紙箱 |  |  | 業務
725-128 | 11180001WS100452 | 6142133199 | IMS-4A/特殊 2*5.8+1.2 |  | 0.182 |  | HV300-400 | 白色鋅鎳合金 | PATCH(咖啡紅) | 用738-381的料 | 18A |  |  | 加厚紙箱 |  |  | 業務
725-129 | 11180001WS100442 | 6142132199 | IMS-4A/特殊 2*3.8+1.2 |  | 0.147 |  | HV300-400 | 白色鋅鎳合金 | NYLOK | 用738-380的料 | 18A |  |  | 加厚紙箱 |  |  | 業務
725-130 | 11180001BZ139922 | 6142159199 | IMS 1.6*2 |  | 0.067 |  | HV350-450 | 黑鋅(三) | NYLOK | 用159-1191的料 | 18A |  |  | 加厚紙箱 |  |  | 業務
725-131 | 11180001WN142452 | 6142190199 | 梅花IMS/特殊 2*4.5 |  | 0.088 |  | HV300-400 | 鎳 | PATCH(咖啡紅)+專用防銹劑(客戶環測過96H) | 用159-1862的料 | 18A |  |  | 加厚紙箱 |  |  | 業務
725-132 | 11180001BS104742 | 6142191199 | 梅花IMS/特殊 2*4.5 |  | 0.09 |  | HV300-400 | 黑色鋅鎳合金(A系) | PATCH(咖啡紅) | 用159-1863的料 | 18A |  |  | 加厚紙箱 |  |  | 業務
725-133 | 11180001BS104442 | 6142202199 | 梅花IMS/特殊 2*3.5 |  | 0.087 |  | HV300-400 | 黑色鋅鎳合金(A系) | PATCH | 用159-1798的料 | 18A |  |  | 加厚紙箱 |  |  | 業務
725-134 | 11180001WN142252 | 6142201199 | 梅花IMS/特殊 2*3.5 |  | 0.082 |  | HV300-400 | 鎳 | PATCH+專用防銹劑(客戶環測過96H) | 用159-1799的料 | 18A |  |  | 加厚紙箱 |  |  | 業務
725-135 | 15044300CL000072 | 6196151199 | 扭簧 0.45*7.86 |  | 0.039 |  | 無 | 清洗 |  | 用159-1874的料 | SUS304 | 外購件 |  | 加厚紙箱 |  |  | 業務
725-136 | 11180001BS103372 | 6142222199 | IMS 2*1.8 |  | 0.106 |  | HV300-400 | 黑色鋅鎳合金(A系) | PATCH | 用738-316的料 | 18A |  |  | 加厚紙箱 |  |  | 業務
725-137 | 11180001WN102802 | 6142281199 | IMS 2.5*3.5 |  | 0.133 |  | HV350-450 | 鎳 | NYLOK | 用017(5)-168的料 | 1018A |  |  | 加厚紙箱 |  |  | 業務
725-138 | 11180001BS103372 | 6142282199 | IMS 2*1.8 |  | 0.106 |  | HV300-400 | 黑色鋅鎳合金(A系) | NYLOK | 用738-316的料 | 18A |  |  | 加厚紙箱 |  |  | 業務
725-139 | 11180001BZ141432 | 6142280199 | IMS 2.5*3.5 |  | 0.148 |  | HV350-450 | 黑鋅(三) | NYLOK | 用738-185的料 | 18A |  |  | 加厚紙箱 |  |  | 業務
725-140 | 11180001BN133042 | 6142237199 | IMS 1.6*1.5 |  | 0.098 |  | HV350-450 | 黑鎳+黑油 | PATCH | 用095-933的料 | 18A |  |  | 加厚紙箱 |  |  | 業務
725-141 | 11180001BN137682 | 6142239199 | IMS 1.2*1.1 |  | 0.029 |  | HV300-400 | 黑鎳 | PATCH | 用159-1996的料 | 18A |  |  | 加厚紙箱 |  |  | 業務
725-142 | 11180001WN141132 | 6142285199 | IMS 2.5*3 |  | 0.175 |  | HV350-450 | 鎳 | PATCH | 用738-506的料 | 18A |  |  | 加厚紙箱 |  |  | 業務
725-143 | 11180001BN136552 | 6142272199 | IMS 1.6*1.5 |  | 0.084 |  | HV350-450 | 黑鎳 | PATCH | 用738-509的料 | 18A |  |  | 加厚紙箱 |  |  | 業務
725-144 | 11180001BS103742 | 6142199199 | CMS/特殊 2*8 |  | 0.175 |  | HV300-400 | 黑色鋅鎳合金(A系) | NYLOK | 用738-369的料 | 18A |  |  | 加厚紙箱 |  |  | 業務
725-145 | 11180001BN136022 | MA00001J1G0 | IMS 1.6*2 |  | 0.051 |  | HV300-400 | 黑鎳 | NYLOK | 用159-1598的料 | 18A |  |  | 加厚紙箱 |  |  | 業務
725-146 | 11180001BZ149242 | 6142340199 | IMS 1.4*2 |  | 0.064 |  | HV350-450 | 黑鋅(三) | PATCH(留1牙涂3-5牙) |  | 18A |  | 2020-03-16 | 加厚紙箱 | Y13-200316001
725-147 | 15044300RH000012 | 6142286199 | 扭簧 0.45*2.95*6.33 |  | 0.052 |  | 無 | 發黑 |  |  | SUS304 |  |  | 加厚紙箱
725-148 | 11180001BS105482 | 6142399199 | IMS-7 2.5*12 |  | 0.363 |  | HV350-450 | 黑色鋅鎳合金(A系)(A022-1) | PATCH(咖啡红) | 用738-522的料 | 18A |  |  | 加厚紙箱 |  |  | 業務
725-149 | 11180001BS105492 | 6142400199 | IMS-4A-7 2*13+1.0 |  | 0.276 |  | HV350-450 | 黑色鋅鎳合金(A系) | PATCH | 用738-523的料 | 18A |  |  | 加厚紙箱 |  |  | 業務
725-150 | 11180001BZ149382 | 6142382199 | IMS 2*3 |  | 0.078 |  | HV350-450 | 黑鋅(三) | PATCH(留1牙,涂2-4牙) |  | 18A |  | 2020-07-17 | 加厚紙箱 | Y13-200717007
725-151 | 11180001BN137012 | 6142422199 | IMS 2*2.8 |  | 0.085 |  | HV350-450 | 黑鎳 | PATCH | 用159-1806的料 | 18A |  |  | 加厚紙箱 |  |  | 業務
725-152 | 11180001BZ149822 | 6142431199 | IMS 2*2 |  | 0.123 |  | HV350-450 | 黑鋅(三)(鹽霧48小時無紅銹) | PATCH(180°) |  | 18A |  | 2020-09-22 | 加厚紙箱 | Y13-200922001
725-153 | 11180001BZ149832 | 6142433199 | IMS-4A 1.6*2 |  | 0.098 |  | HV350-450 | 黑鋅(三)(鹽霧48小時無紅銹) | PATCH(180°) |  | 18A |  | 2020-09-22 | 加厚紙箱 | Y13-200922002
725-154 | 11180001BN133962 | 6142445199 | IMS 2*3 | A01 | 0.08 |  | HV350-450 | 黑鎳 | NYLOK | 用017(12)-538的料 | 18A |  |  | 加厚紙箱 |  |  | 業務
725-155 | 11180001BS105652 | 6142424199 | IMS/特殊 2.5*6 |  | 0.218 |  | HV300-400 | 黑色鋅鎳合金(A系) | PATCH | 用738-532的料 | 18A |  |  | 加厚紙箱 |  |  | 業務
725-156 | 11180001BZ136072 | 6142416199 | IMS 2*2.5 |  | 0.073 |  | HV350-450 | 黑鋅(三) | NYLOK(留0,涂1.5mm) | 用095-793的料 | 18A |  |  | 加厚紙箱 |  |  | 業務
725-157 | 11180001BZ120472 | 6142458199 | IMS 2*2.5A | A01 | 0.15 |  | HV350-450 | 黑鋅(三) | NYLOK | 用017(5)-339的料 | 1018 |  |  | 加厚紙箱 |  |  | 業務
725-158 | 11180001WN144032 | 6142477199 | IMS 2*2.5 |  | 0.149 |  | HV350-450 | 鎳(鹽霧8H無紅銹) | NYLOK+防銹油 | 用1141-145的料 | 18A | 自動篩選 |  | 加厚紙箱 |  |  | 業務
725-159 | 11180001BS106142 | 6142482199 | IMS-4/特殊 2*9.2+4.8 |  | 0.381 |  | HV300-400 | 黑色鋅鎳合金(A系) | PATCH | 用738-566的料 | 18A |  |  | 加厚紙箱 |  |  | 業務
725-160 | 11180001BS105982 | 6142423199 | IMS-4A/特殊 2.5*4.85+1.65 |  | 0.307 |  | HV300-400 | 黑色鋅鎳合金(A系) | PATCH | 用738-554的料 | 18A |  |  | 加厚紙箱 |  |  | 業務
725-161 | 11180001BZ139012 | 6142464199 | IMS 2*3.5 |  | 0.092 |  | HV350-450 | 黑锌(三) | NYLOK | 用738-127的料 | 18A |  |  | 加厚紙箱 |  |  | 業務
725-162 | 11180001BZ150672 | 6142511199 | IMS 2*2.5 |  | 0.073 |  | HV350-450 | 黑鋅(三) | PATCH(留0mm,涂1.5mm) | 用738-568的料 | 18A |  |  | 加厚紙箱 |  |  | 業務
725-163 | 11410001PD102882 | 6142527199 | 法線梅花IMS-7 2*9.2 | A01 | 0.166 |  | 不鏽鋼熱處理(HV450-550) | 通體PVD(Nouvelle銀色)(參照色板) | PATCH(涂3-4牙，留0-0.2) | 用017(16)-659的料 | SUS410 | 此料不可外發 |  | 加厚紙箱 |  |  | 業務
725-164 | 11410001CT100482 | 6142515199 | 法線CMS-7 2.5*9 |  | 0.26 |  | 不鏽鋼熱處理(HV450-550) | 鈍化 | PATCH(留0-0.2,塗1.95+/-0.45) | 用017(16)-656的料 | SUS410 |  |  | 加厚紙箱 |  |  | 業務
725-165 | 11410001CT100472 | 6142516199 | 法線CMS-7 2.5*6 |  | 0.198 |  | 不鏽鋼熱處理(HV450-550) | 鈍化 | PATCH(留0-0.2,塗1.95+/-0.45) | 用017(16)-655的料 | SUS410 |  |  | 加厚紙箱 |  |  | 業務
725-166 | 11180001BS105472 | 6142555199 | IMS-4A/特殊 2*3.4+1.6 |  | 0.15 |  | HV300-400 | 黑色鋅鎳合金(A系) | PATCH | 用738-521的料 | 18A |  |  | 加厚紙箱 |  |  | 工程
725-167 | 11180001BS105442 | 6142554199 | IMS-4A/特殊 2*5.8+1.2 |  | 0.177 |  | HV300-400 | 黑色鋅鎳合金(A系) | PATCH(對邊,咖啡红) | 用738-520的料 | 18A |  |  | 加厚紙箱 |  |  | 工程
725-168 | 11180001BS106452 | 6142578199 | IMS-4A/特殊 2*5.6+1.2 |  | 0.235 |  | HV300-400 | 研磨+黑色鋅鎳合金(A系)(A043) | PATCH(咖啡紅) | 用738-597的料 | 18A |  |  | 加厚紙箱 |  |  | 工程
725-169 | 11180001BS106432 | 6142579199 | IMS-4A/特殊 2*4+1.2 |  | 0.203 |  | HV300-400 | 研磨+黑色鋅鎳合金(A系)(A043) | PATCH | 用738-595的料 | 18A |  |  | 加厚紙箱 |  |  | 工程
725-170 | 11410001PD103462 | 6142580199 | IMS-4A/特殊 2*5.6+1.2 |  | 0.221 |  | 不鏽鋼熱處理HV450-550 | 研磨+通體PVD(灰色) | PATCH(咖啡紅) | 用738-598的料 | SUS410 |  |  | 加厚紙箱 |  |  | 工程
725-171 | 11410001PD103432 | 6142581199 | IMS-4A/特殊 2*4+1.2 |  | 0.197 |  | 不鏽鋼熱處理HV450-550 | 研磨+通體PVD(灰色) | PATCH | 用738-596的料 | SUS410 |  |  | 加厚紙箱 |  |  | 工程
725-172 | 11410001PD103102 | 6142548199 | 法線梅花IMS-7 2*7.5 |  | 0.172 |  | 不鏽鋼熱處理HV450-550 | 頭部PVD(黑色) | PATCH(90°-180°,涂1.5±0.2mm 留0.4mm) | 用017(16)-698的料 | SUS410 |  |  | 加厚紙箱 |  |  | 業務
725-173 | 11410001PD103112 | 6142549199 | 法線梅花IMS-7 2*5 |  | 0.13 |  | 不鏽鋼熱處理HV450-550 | 頭部PVD(黑色) | PATCH(留0.1-0.4mm，塗1.2-1.6mm) | 用017(16)-699的料 | SUS410 |  |  | 加厚紙箱 |  |  | 業務
725-174 | 11180001BN133962 | 6142577199 | IMS 2*3 | A01 | 0.08 |  | HV350-450 | 黑鎳 | NYLOK | 用017(12)-538的料 | 18A |  |  | 加厚紙箱 |  |  | 業務
725-175 | 11180001BZ139012 | 6142464199 | IMS 2*3.5 |  | 0.092 |  | HV350-450 | 黑锌(三) | NYLOK | 用738-127的料 | 18A |  |  | 加厚紙箱 |  |  | 業務
725-176 | 11180001BZ102702 | 6142544199 | IMS 2*2.5(HW) | 39352 | 0.08 | 8 | HV350-450 | 黑鋅(三) | NYLOK(留0.3mm,涂1.5mm) | 用095-295的料 | 18A | 自動篩選 |  | 加厚紙箱 |  |  | 業務
725-177 | 11180001BZ106442 | 6142560199 | IMS 2.5*3 | 2004/12/10(大智) | 0.185 | 18.5 | HV350-450 | 黑鋅(三)+二次封閉處理 | NYLOK | 用159-067的料 | 18A |  |  | 加厚紙箱 |  |  | 業務
725-178 | 11180001BN119172 | 6142540199 | IMS 2*4.5 | A02 | 0.145 |  | HV350-450 | 黑鎳 | NYLOK+封閉劑 | 用017(11)-141的料 | 18A |  |  | 加厚紙箱 |  |  | 業務
725-179 | 11180001BS106422 | 6142589199 | IMS-4/特殊 2.5*5.1+1.4 |  | 0.287 |  | HV300-400 | 研磨+黑色鋅鎳合金(A系)(A043) | PATCH(咖啡紅) | 用738-599的料 | 18A |  |  | 加厚紙箱 |  |  | 工程
725-180 | 11180001BS106442 | 6142590199 | IMS-4/特殊 2*4+1.4 |  | 0.197 |  | HV300-400 | 研磨+黑色鋅鎳合金(A系)(A043) | PATCH(咖啡紅) | 用738-600的料 | 18A |  |  | 加厚紙箱 |  |  | 工程
725-181 | 11410001PD103452 | 6142592199 | IMS-4/特殊 2*4+1.4 |  | 0.2 |  | 不鏽鋼熱處理HV450-550 | 研磨+通體PVD(灰色) | PATCH(咖啡紅) | 用738-602的料 | SUS410 |  |  | 加厚紙箱 |  |  | 工程
725-182 | 11410001PD103442 | 6142591199 | IMS-4/特殊 2.5*5.1+1.4 |  | 0.286 |  | 不鏽鋼熱處理HV450-550 | 研磨+通體PVD(灰色) | PATCH(咖啡紅) | 用738-601的料 | SUS410 | 自動篩選 |  | 加厚紙箱 |  |  | 業務
725-183 | 11180001BZ145352 | 6142625199 | IMS 1.6*1.5 |  | 0.033 |  | HV300-400 | 黑鋅(三) | NYLOK | 用738-309的料 | 18A |  |  | 加厚紙箱 |  |  | 業務
725-184 | 11180001BS107242 | 6142774199 | IMS-4/特殊 2*4.2(1.8)+1.9 |  | 0.27 |  | HV300-400 | 黑色鋅鎳合金(A系) | PATCH+封閉劑 | 用738-677的料 | 18A |  |  | 加厚紙箱 |  |  | 業務
725-185 | 11180001BZ101552 | 6140598199 | IMS 2*2A |  | 0.164 | 16.4 | HV400-500 | 黑鋅(三)(二次封閉處理) | NYLOK | 用738-094的料 | 18A |  |  | 加厚紙箱 |  |  | 業務
725-186 | 11180001WN147272 | 6142783199 | IMS/特殊 2*3 |  | 0.089 |  | HV300-400 | 鎳 | PATCH(留0mm,塗1mm) | 用738-746的料 | 18A | [5 empty] | 業務
725-187 | 11180001BZ143882 | 6142794199 | IMS 2*1.5A |  | 0.147 |  | HV350-450 | 黑鋅(三) | NYLOK | 用738-248的料(主料) | 18A
725-188 | 11180001WS100872 | 6142775199 | IMS-4/特殊 2*4.2(1.8)+1.9 |  | 0.254 |  | HV300-400 | 本色鋅鎳合金 | PATCH | 用738-678料(主料) | 18A | [5 empty] | 業務
725-189 | 11410001PD105572 | 6142832199 | 梅花IMS-4-5A 2*2.5+3.14 |  | 0.16 |  | 不鏽鋼熱處理HV450-550 | 通體PVD(月光灰Luna Grey) | PATCH(留0牙,涂2牙以上) | 用1006-041料(主料) | SUS410 | [5 empty] | 業務
725-190 | 11410001PD105582 | 6142848199 | 梅花IMS-4-5A 2*2.5+3.14 |  | 0.16 |  | 不鏽鋼熱處理HV450-550 | 通體PVD(白化银Celestial white) | PATCH(留0牙,涂2牙以上) | 用1006-042料(主料) | SUS410 | [5 empty] | 業務
725-191 | 12650401WN000082 | 6528103199 | ETW M1.5(條裝) |  | 0.028 |  | HRC40-50 | 鎳 |  | 用159-493的料 | 彈簧鋼(65MN) | [5 empty] | 業務
725-192 | 11180001BS108652 | 6142861199 | IMS-4-5B 2.5*3.35+3.7 |  | 0.35 |  | HV350-450 | 黑色锌镍合金(A系) | PATCH(涂0-0.45mm) | 用738-834的料 | 18A | [5 empty] | 業務
725-193 | 11220001BN100012 | 6142870199 | IMS1.2*1.2 |  | 0.226 |  | HV350-450 | 黑镍（要黑） | PATCH(留1牙，涂2-3牙） |  | 1022A
725-194 | 11180001BS108902 | 6142871199 | IMS/半牙 2.5*6.5（3.0） |  | 0.26 |  | HV350-450 | 黑色锌镍合金(A系) | PATCH(咖啡红，留0.45mm,至少涂1.35mm) | 用738-841的料 | 18A | [5 empty] | 業務
725-195 | 11180001WN107082 | 6140890199 | IMS 2*2 |  | 0.105 |  | HV350-450 | 鎳 | NYLOK | 用159-278的料 | 1018A | 自動篩選 |  |  |  |  | 業務
Note on O4: gc013: 2016/8/26王靜靜下內部聯絡單1608032要求包裝紙箱由普通的改為加厚紙箱
Note on O5: gc013: 2016/8/26王靜靜下內部聯絡單1608032要求包裝紙箱由普通的改為加厚紙箱
Note on C6: YlmF: 2011/1/28業務張茜下變更單要求改料號MABA000120I為6140034169
Note on O6: gc013: 2016/8/26王靜靜下內部聯絡單1608032要求包裝紙箱由普通的改為加厚紙箱
Note on C7: YlmF: 2011/1/28業務張茜下變更單要求改料號MAAI40121ZI為6140033169
Note on O7: gc013: 2016/8/26王靜靜下內部聯絡單1608032要求包裝紙箱由普通的改為加厚紙箱
Note on C8: YlmF: 2011/1/28業務張茜下變更單要求改料號MAA7008430I為6140032169
Note on O8: gc013: 2016/8/26王靜靜下內部聯絡單1608032要求包裝紙箱由普通的改為加厚紙箱
Note on O9: gc013: 2016/8/26王靜靜下內部聯絡單1608032要求包裝紙箱由普通的改為加厚紙箱
Note on O10: gc013: 2016/8/26王靜靜下內部聯絡單1608032要求包裝紙箱由普通的改為加厚紙箱
Note on O11: gc013: 2016/8/26王靜靜下內部聯絡單1608032要求包裝紙箱由普通的改為加厚紙箱
Note on O12: gc013: 2016/8/26王靜靜下內部聯絡單1608032要求包裝紙箱由普通的改為加厚紙箱
Note on O13: gc013: 2016/8/26王靜靜下內部聯絡單1608032要求包裝紙箱由普通的改為加厚紙箱
Note on C14: yulinmufeng: 2012/3/14陳麗萍下變更單要求改料號6140272169為6140272179
Note on O14: gc013: 2016/8/26王靜靜下內部聯絡單1608032要求包裝紙箱由普通的改為加厚紙箱
Note on C15: yulinmufeng: 2012/3/14業務陳麗萍下變更單要求改料號6140273169為6140273179
Note on O15: gc013: 2016/8/26王靜靜下內部聯絡單1608032要求包裝紙箱由普通的改為加厚紙箱
Note on C16: yulinmufeng: 2012/3/14業務陳麗萍下變更單要求改料號6140274169為6140274179
Note on O16: gc013: 2016/8/26王靜靜下內部聯絡單1608032要求包裝紙箱由普通的改為加厚紙箱
Note on C17: yulinmufeng: 2012/3/14業務陳麗萍下變更單要求改料號6140275169為6140275179
Note on G17: j: 06/4/14單重為0.119 06/4/20单重为0.127 06/7/24單重為0.12 06/7/24平均值為0.122
Note on O17: gc013: 2016/8/26王靜靜下內部聯絡單1608032要求包裝紙箱由普通的改為加厚紙箱
Note on C18: yulinmufeng: 2012/3/14業務陳麗萍下變更單要求改料號6140276169為6140276179
Note on I18: Administrator: 2024/9/3按广达稽核专案会议要求，017-7所有镀锌，镀镍和锌镍合金料件，全部增加除氢。有共用料的，一起增加除氢。
Note on O18: gc013: 2016/8/26王靜靜下內部聯絡單1608032要求包裝紙箱由普通的改為加厚紙箱
Note on C19: yulinmufeng: 2012/3/14業務陳麗萍下變更單要求改料號6190278169為6190278179
Note on O19: gc013: 2016/8/26王靜靜下內部聯絡單1608032要求包裝紙箱由普通的改為加厚紙箱
Note on C20: yulinmufeng: 2012/3/14業務陳麗萍下變更單要求改料號6140277169為6140277179
Note on E20: gc06: 07/6/21達豐回簽確認書
Note on O20: gc013: 2016/8/26王靜靜下內部聯絡單1608032要求包裝紙箱由普通的改為加厚紙箱
Note on O21: gc013: 2016/8/26王靜靜下內部聯絡單1608032要求包裝紙箱由普通的改為加厚紙箱
Note on G22: gc12: 06/9/29單重為0.883 06/11/20單重為0.886 06/12/4單重為0.877 06/12/4平均值為0.882
Note on I22: yulinmufeng: 2010/9/17陳麗萍下內部聯絡單要求增加上漆處理
Note on O22: gc013: 2016/8/26王靜靜下內部聯絡單1608032要求包裝紙箱由普通的改為加厚紙箱
Note on G23: gc15: 06/5/25單重為0.965 06/6/09單重為0.94
Note on O23: gc013: 2016/8/26王靜靜下內部聯絡單1608032要求包裝紙箱由普通的改為加厚紙箱
Note on G24: gc15: 06/5/25單重為0.965 06/6/09單重為0.94
Note on O24: gc013: 2016/8/26王靜靜下內部聯絡單1608032要求包裝紙箱由普通的改為加厚紙箱
Note on O25: gc013: 2016/8/26王靜靜下內部聯絡單1608032要求包裝紙箱由普通的改為加厚紙箱
Note on O26: gc013: 2016/8/26王靜靜下內部聯絡單1608032要求包裝紙箱由普通的改為加厚紙箱
Note on O27: gc013: 2016/8/26王靜靜下內部聯絡單1608032要求包裝紙箱由普通的改為加厚紙箱
Note on H28: gc007: 2016/1/6王沛要求硬度由HRC40-50改為HRC44-52
Note on O28: gc013: 2016/8/26王靜靜下內部聯絡單1608032要求包裝紙箱由普通的改為加厚紙箱
Note on E29: YlmF: 客戶回簽承認書。
Note on O29: gc013: 2016/8/26王靜靜下內部聯絡單1608032要求包裝紙箱由普通的改為加厚紙箱
Note on O30: gc013: 2016/8/26王靜靜下內部聯絡單1608032要求包裝紙箱由普通的改為加厚紙箱
Note on G31: j: 06/4/23單重為0.86 06/4/25單重為0.845 06/4/28單重為0.848 06/6/13單重為0.832 06/6/13平均值為0.846 08/11/05單重為0.834
Note on O31: gc013: 2016/8/26王靜靜下內部聯絡單1608032要求包裝紙箱由普通的改為加厚紙箱
Note on I32: gc007: 2018/7/24李進輝郵件要求取消上油
Note on O32: gc013: 2016/8/26王靜靜下內部聯絡單1608032要求包裝紙箱由普通的改為加厚紙箱
Note on O33: gc013: 2016/8/26王靜靜下內部聯絡單1608032要求包裝紙箱由普通的改為加厚紙箱
Note on O34: gc013: 2016/8/26王靜靜下內部聯絡單1608032要求包裝紙箱由普通的改為加厚紙箱
Note on I35: yulinmufeng: 13/5/27 業務吳彭下變更單要求鍍層由黑鎳變更為黑鋅 2017/1/05業務魯明婧下變更單E1701004要求镀层黑鋅改为黑色鋅鎳合金，代工厂一起变更 2017/6/12常偉偉郵件要求在系統上增加上上漆工藝。外觀件螺絲，不可有異色現象 2017/11/23林楷勛下內部聯絡單要求取消上漆工藝 2018/4/25王沛要求黑色鋅鎳合金改為黑色鋅鎳合金(啞光) 2018/6/4王沛要求黑色鋅鎳合金(啞光)改為黑色鋅鎳合金(A系)
Note on O35: gc013: 2016/8/26王靜靜下內部聯絡單1608032要求包裝紙箱由普通的改為加厚紙箱
Note on D36: gc007: 2017/2/28黎清秀郵件要求由於車工的螺絲規格上描述只是"-5",所以也只能看出是需要車工的,但具體是車工幾刀,看不出來.所以,此料規格由IMS-5 2*4+1改為IMS-5A 2*4+1
Note on I36: yulinmufeng: 13/5/27 業務吳彭下變更單要求鍍層由黑鎳變更為黑鋅 2017/1/05業務魯明婧下變更單E1701004要求镀层黑鋅改为黑色鋅鎳合金，代工厂一起变更 2018/4/25王沛要求黑色鋅鎳合金改為黑色鋅鎳合金(啞光) 2018/6/4王沛要求黑色鋅鎳合金(啞光)改為黑色鋅鎳合金(A系)
Note on O36: gc013: 2016/8/26王靜靜下內部聯絡單1608032要求包裝紙箱由普通的改為加厚紙箱
Note on E37: gc06: 07/9/25客戶回簽確認資料
Note on I37: gc007: 2017/1/05業務魯明婧下變更單E1701004要求镀层黑鋅(三)+二次封閉處理改为黑色鋅鎳合金，代工厂一起变更 2018/4/25王沛要求黑色鋅鎳合金改為黑色鋅鎳合金(啞光) 2018/6/4王沛要求黑色鋅鎳合金(啞光)改為黑色鋅鎳合金(A系)
Note on J37: gc007: 2016/11/28常偉偉郵件要求增加耐落后上漆工藝，備注：外觀件 2017/11/23林楷勛下內部聯絡單要求取消上漆工藝
Note on O37: gc013: 2016/8/26王靜靜下內部聯絡單1608032要求包裝紙箱由普通的改為加厚紙箱
Note on J38: Administrator: 2021/9/13張夢夢下變更單E210910要求增加耐落位置 留0-0.4mm不涂，涂1.5-1.9mm
Note on O38: gc013: 2016/8/26王靜靜下內部聯絡單1608032要求包裝紙箱由普通的改為加厚紙箱
Note on F39: gc007: 2018/3/30李娟郵件要求單重由0.16改為0.185
Note on O39: gc013: 2016/8/26王靜靜下內部聯絡單1608032要求包裝紙箱由普通的改為加厚紙箱
Note on O40: gc013: 2016/8/26王靜靜下內部聯絡單1608032要求包裝紙箱由普通的改為加厚紙箱
Note on F41: gc007: 2018/3/30李娟郵件要求單重由0.08改為0.09 2018/6/20李娟郵件要求單重由0.08改為0.085
Note on G41: gc15: 07/3/22單重為0.076
Note on O41: gc013: 2016/8/26王靜靜下內部聯絡單1608032要求包裝紙箱由普通的改為加厚紙箱
Note on O42: gc013: 2016/8/26王靜靜下內部聯絡單1608032要求包裝紙箱由普通的改為加厚紙箱
Note on O43: gc013: 2016/8/26王靜靜下內部聯絡單1608032要求包裝紙箱由普通的改為加厚紙箱
Note on O44: gc013: 2016/8/26王靜靜下內部聯絡單1608032要求包裝紙箱由普通的改為加厚紙箱
Note on O45: gc013: 2016/8/26王靜靜下內部聯絡單1608032要求包裝紙箱由普通的改為加厚紙箱
Note on O46: gc013: 2016/8/26王靜靜下內部聯絡單1608032要求包裝紙箱由普通的改為加厚紙箱
Note on O47: gc013: 2016/8/26王靜靜下內部聯絡單1608032要求包裝紙箱由普通的改為加厚紙箱
Note on E48: gc06: 07/9/3鑫曜回簽確認資料
Note on G48: gl: 06/4/29單重為0.193 06/5/11單重為0.19
Note on O48: gc013: 2016/8/26王靜靜下內部聯絡單1608032要求包裝紙箱由普通的改為加厚紙箱
Note on O49: gc013: 2016/8/26王靜靜下內部聯絡單1608032要求包裝紙箱由普通的改為加厚紙箱
Note on O50: gc013: 2016/8/26王靜靜下內部聯絡單1608032要求包裝紙箱由普通的改為加厚紙箱
Note on O51: gc013: 2016/8/26王靜靜下內部聯絡單1608032要求包裝紙箱由普通的改為加厚紙箱
Note on K52: Administrator: 2015/11/16因會議要求廣達不能與別家共用,別家也不能與廣達共用,所以取消與168-881共用,改為與159-983共用
Note on O52: gc013: 2016/8/26王靜靜下內部聯絡單1608032要求包裝紙箱由普通的改為加厚紙箱
Note on G53: gc15: 06/12/29單重為0.168 07/1/8單重為0.161 07/4/26單重為0.162 平均值為0.164
Note on O53: gc013: 2016/8/26王靜靜下內部聯絡單1608032要求包裝紙箱由普通的改為加厚紙箱
Note on O54: gc013: 2016/8/26王靜靜下內部聯絡單1608032要求包裝紙箱由普通的改為加厚紙箱
Note on O55: gc013: 2016/8/26王靜靜下內部聯絡單1608032要求包裝紙箱由普通的改為加厚紙箱
Note on O56: gc013: 2016/8/26王靜靜下內部聯絡單1608032要求包裝紙箱由普通的改為加厚紙箱
Note on B57: gc007: 2026/1/14孙丽雯下发变更单E260104要求增加油性封閉鹽霧8H，主料003-052，共用料（159-969/159-1935/159-2262/184-224/184-238/292-3125/373-019/725-054/）一起變更
Note on O57: gc013: 2016/8/26王靜靜下內部聯絡單1608032要求包裝紙箱由普通的改為加厚紙箱
Note on O58: gc013: 2016/8/26王靜靜下內部聯絡單1608032要求包裝紙箱由普通的改為加厚紙箱
Note on G59: gc15: 06/12/29單重為0.168 07/1/8單重為0.161 07/4/26單重為0.162 平均值為0.164
Note on O59: gc013: 2016/8/26王靜靜下內部聯絡單1608032要求包裝紙箱由普通的改為加厚紙箱
Note on K60: Administrator: 2015/11/16因會議要求廣達不能與別家共用,別家也不能與廣達共用,所以取消與168-881共用,改為與159-983共用
Note on O60: gc013: 2016/8/26王靜靜下內部聯絡單1608032要求包裝紙箱由普通的改為加厚紙箱
Note on O61: gc013: 2016/8/26王靜靜下內部聯絡單1608032要求包裝紙箱由普通的改為加厚紙箱
Note on G62: gc15: 06/12/29單重為0.168 07/1/8單重為0.161 07/4/26單重為0.162 平均值為0.164
Note on O62: gc013: 2016/8/26王靜靜下內部聯絡單1608032要求包裝紙箱由普通的改為加厚紙箱
Note on O63: gc013: 2016/8/26王靜靜下內部聯絡單1608032要求包裝紙箱由普通的改為加厚紙箱
Note on F64: gc007: 2018/3/30李娟郵件要求單重由0.08改為0.09 2018/6/20李娟郵件要求單重由0.08改為0.085
Note on G64: gc15: 07/3/22單重為0.076
Note on O64: gc013: 2016/8/26王靜靜下內部聯絡單1608032要求包裝紙箱由普通的改為加厚紙箱
Note on F65: gc007: 2018/3/30李娟郵件要求單重由0.08改為0.09 2018/6/20李娟郵件要求單重由0.08改為0.085
Note on O65: gc013: 2016/8/26王靜靜下內部聯絡單1608032要求包裝紙箱由普通的改為加厚紙箱
Note on G66: gc15: 06/5/16單重為0.052 06/6/15單重為0.049 06/9/26單重為0.050 06/9/26平均值為0.050
Note on O66: gc013: 2016/8/26王靜靜下內部聯絡單1608032要求包裝紙箱由普通的改為加厚紙箱
Note on O67: gc013: 2016/8/26王靜靜下內部聯絡單1608032要求包裝紙箱由普通的改為加厚紙箱
Note on G68: gc15: 06/8/14單重為0.422 06/10/18單重為0.426
Note on O68: gc013: 2016/8/26王靜靜下內部聯絡單1608032要求包裝紙箱由普通的改為加厚紙箱
Note on O69: gc013: 2016/8/26王靜靜下內部聯絡單1608032要求包裝紙箱由普通的改為加厚紙箱
Note on O70: gc013: 2016/8/26王靜靜下內部聯絡單1608032要求包裝紙箱由普通的改為加厚紙箱
Note on H71: Administrator: 2016-04-27王沛郵件要求熱處理由HV400-500改為調質HV300-400
Note on O71: gc013: 2016/8/26王靜靜下內部聯絡單1608032要求包裝紙箱由普通的改為加厚紙箱
Note on O72: gc013: 2016/8/26王靜靜下內部聯絡單1608032要求包裝紙箱由普通的改為加厚紙箱
Note on O73: gc013: 2016/8/26王靜靜下內部聯絡單1608032要求包裝紙箱由普通的改為加厚紙箱
Note on O74: gc013: 2016/8/26王靜靜下內部聯絡單1608032要求包裝紙箱由普通的改為加厚紙箱
Note on O75: gc013: 2016/8/26王靜靜下內部聯絡單1608032要求包裝紙箱由普通的改為加厚紙箱
Note on I76: gc007: 2018/4/25王沛要求黑色鋅鎳合金改為黑色鋅鎳合金(啞光) 2018/6/4王沛要求黑色鋅鎳合金(啞光)改為黑色鋅鎳合金(A系)
Note on K76: yulinmufeng: 2016/4/16業務劉雪梅下變更單E1604012要求159-1258和725-073取消与095-1040共用，按照附件图面变更：无螺纹长L由2.50改为2.00mm，螺纹长L1由2.50mm改为3mm
Note on O76: gc013: 2016/8/26王靜靜下內部聯絡單1608032要求包裝紙箱由普通的改為加厚紙箱
Note on O77: gc013: 2016/8/26王靜靜下內部聯絡單1608032要求包裝紙箱由普通的改為加厚紙箱
Note on I78: gc007: 2018/4/25王沛要求黑色鋅鎳合金改為黑色鋅鎳合金(啞光) 2018/6/4王沛要求黑色鋅鎳合金(啞光)改為黑色鋅鎳合金(A系)
Note on K78: yulinmufeng: 2016/6/06魯明婧下變更單要求6140915199 取消与095-1040共用，后续共用MA000010ZH0（159-1258） 2016/7/10古勤下變更單E1607010要求6140915199 取消与159-1258共用，改為共用095-1040，后续客户将不使用这款料件
Note on O78: gc013: 2016/8/26王靜靜下內部聯絡單1608032要求包裝紙箱由普通的改為加厚紙箱
Note on H79: Administrator: 2016-04-27王沛郵件要求熱處理由HV400-500改為調質HV300-400
Note on O79: gc013: 2016/8/26王靜靜下內部聯絡單1608032要求包裝紙箱由普通的改為加厚紙箱
Note on O80: gc013: 2016/8/26王靜靜下內部聯絡單1608032要求包裝紙箱由普通的改為加厚紙箱
Note on O81: gc013: 2016/8/26王靜靜下內部聯絡單1608032要求包裝紙箱由普通的改為加厚紙箱
Note on O82: gc013: 2016/8/26王靜靜下內部聯絡單1608032要求包裝紙箱由普通的改為加厚紙箱
Note on O83: gc013: 2016/8/26王靜靜下內部聯絡單1608032要求包裝紙箱由普通的改為加厚紙箱
Note on H84: gc007: 2016/1/6王沛要求硬度由HRC40-50改為HRC44-52
Note on O84: gc013: 2016/8/26王靜靜下內部聯絡單1608032要求包裝紙箱由普通的改為加厚紙箱
Note on O85: gc013: 2016/8/26王靜靜下內部聯絡單1608032要求包裝紙箱由普通的改為加厚紙箱
Note on I86: yulinmufeng: 2015/11/12劉雪梅下變更單E1511003要求表面處理由電泳黑變更為頭部PVD(黑),材質由SAE1018改為SUS410,法線間距由P0.20改為P0.15mm，代工廠一同變更. 2016/6/6李進輝要求 PVD在維達力製作，要加(N304) 2017/4/06簡子傑郵件要求黑色PVD指定在维达力(N304)做的取消，转发到科岳德(A018) 2019/9/11王沛郵件要求增加鈍化 2021/5/20王沛要求取消鈍化或鈍化改清洗
Note on O86: gc013: 2016/8/26王靜靜下內部聯絡單1608032要求包裝紙箱由普通的改為加厚紙箱
Note on F87: yulinmufeng: 2015/12/4梅海春郵件要求單重由0.152改為0.158
Note on I87: yulinmufeng: 2015/11/12劉雪梅下變更單E1511003要求表面處理由電泳黑變更為頭部PVD(黑),材質由SAE1018改為SUS410,法線間距由P0.20改為P0.15mm，代工廠一同變更. 2016/6/6李進輝要求 PVD在維達力製作，要加(N304) 2017/4/06簡子傑郵件要求黑色PVD指定在维达力(N304)做的取消，转发到科岳德(A018) 2019/9/11王沛郵件要求增加鈍化 2021/5/20王沛要求取消鈍化或鈍化改清洗
Note on O87: gc013: 2016/8/26王靜靜下內部聯絡單1608032要求包裝紙箱由普通的改為加厚紙箱
Note on O88: gc013: 2016/8/26王靜靜下內部聯絡單1608032要求包裝紙箱由普通的改為加厚紙箱
Note on O89: gc013: 2016/8/26王靜靜下內部聯絡單1608032要求包裝紙箱由普通的改為加厚紙箱
Note on O90: gc013: 2016/8/26王靜靜下內部聯絡單1608032要求包裝紙箱由普通的改為加厚紙箱
Note on O91: gc013: 2016/8/26王靜靜下內部聯絡單1608032要求包裝紙箱由普通的改為加厚紙箱
Note on O92: gc013: 2016/8/26王靜靜下內部聯絡單1608032要求包裝紙箱由普通的改為加厚紙箱
Note on I93: gc007: 2018/4/25王沛要求黑色鋅鎳合金改為黑色鋅鎳合金(啞光) 2018/6/4王沛要求黑色鋅鎳合金(啞光)改為黑色鋅鎳合金(A系)
Note on M93: gc007: 2021/12/8方長華郵件要求增加自動篩選
Note on O93: gc013: 2016/8/26王靜靜下內部聯絡單1608032要求包裝紙箱由普通的改為加厚紙箱
Note on H94: gc007: 2016/1/6王沛要求硬度由HRC40-50改為HRC44-52
Note on K94: yulinmufeng: 2016/6/16魯明婧下變更單E1606013要求6141107199取消和MC000000Z00共用，改為MC000000300(032-004)共用
Note on O94: gc013: 2016/8/26王靜靜下內部聯絡單1608032要求包裝紙箱由普通的改為加厚紙箱
Note on I95: gc007: 2018/4/25王沛要求黑色鋅鎳合金改為黑色鋅鎳合金(啞光) 2018/6/4王沛要求黑色鋅鎳合金(啞光)改為黑色鋅鎳合金(A系)
Note on O95: gc013: 2016/8/26王靜靜下內部聯絡單1608032要求包裝紙箱由普通的改為加厚紙箱
Note on O96: gc013: 2016/8/26王靜靜下內部聯絡單1608032要求包裝紙箱由普通的改為加厚紙箱
Note on D97: gc007: 2017/2/28黎清秀郵件要求由於車工的螺絲規格上描述只是"-5",所以也只能看出是需要車工的,但具體是車工幾刀,看不出來.所以,此料規格由IMS-4-5 2*5.8+1.2改為IMS-4-5A 2*5.8+1.2
Note on O97: gc013: 2016/8/26王靜靜下內部聯絡單1608032要求包裝紙箱由普通的改為加厚紙箱
Note on D98: gc007: 2017/2/28黎清秀郵件要求由於車工的螺絲規格上描述只是"-5",所以也只能看出是需要車工的,但具體是車工幾刀,看不出來.所以,此料規格由IMS-4-5 2*3.8+1.2改為IMS-4-5A 2*3.8+1.2
Note on O98: gc013: 2016/8/26王靜靜下內部聯絡單1608032要求包裝紙箱由普通的改為加厚紙箱
Note on O99: gc013: 2016/8/26王靜靜下內部聯絡單1608032要求包裝紙箱由普通的改為加厚紙箱
Note on J100: Administrator: 2021/9/13張夢夢下變更單E210910要求增加耐落位置 留0-0.4mm不涂，涂1.5-1.9mm
Note on O100: gc013: 2016/8/26王靜靜下內部聯絡單1608032要求包裝紙箱由普通的改為加厚紙箱
Note on O101: gc013: 2016/8/26王靜靜下內部聯絡單1608032要求包裝紙箱由普通的改為加厚紙箱
Note on D102: gc007: 2017/2/28黎清秀郵件要求由於車工的螺絲規格上描述只是"-5",所以也只能看出是需要車工的,但具體是車工幾刀,看不出來.所以,此料規格由IMS-5 2*4+1.2改為IMS-5A 2*4+1.2
Note on O102: gc013: 2016/8/26王靜靜下內部聯絡單1608032要求包裝紙箱由普通的改為加厚紙箱
Note on K103: yulinmufeng: 2016/3/25魯明婧下變更單E1603021要求6141140199取消和001-800共用,改為和738-086共用
Note on O103: gc013: 2016/8/26王靜靜下內部聯絡單1608032要求包裝紙箱由普通的改為加厚紙箱
Note on O104: gc013: 2016/8/26王靜靜下內部聯絡單1608032要求包裝紙箱由普通的改為加厚紙箱
Note on O105: gc013: 2016/8/26王靜靜下內部聯絡單1608032要求包裝紙箱由普通的改為加厚紙箱
Note on H106: gc007: 2016/1/6王沛要求硬度由HRC40-50改為HRC44-52
Note on O106: gc013: 2016/8/26王靜靜下內部聯絡單1608032要求包裝紙箱由普通的改為加厚紙箱
Note on I107: gc007: 2018/4/25王沛要求黑色鋅鎳合金改為黑色鋅鎳合金(啞光) 2018/6/4王沛要求黑色鋅鎳合金(啞光)改為黑色鋅鎳合金(A系)
Note on O107: gc013: 2016/8/26王靜靜下內部聯絡單1608032要求包裝紙箱由普通的改為加厚紙箱
Note on G108: gc15: 06/5/18單重為0.323 06/7/15單重為0.305 06/8/11單重為0.317 06/8/11平均值0.315
Note on O108: gc013: 2016/8/26王靜靜下內部聯絡單1608032要求包裝紙箱由普通的改為加厚紙箱
Note on J109: gc007: 2016/12/21常偉偉郵件要求增加上漆工藝
Note on O109: gc013: 2016/8/26王靜靜下內部聯絡單1608032要求包裝紙箱由普通的改為加厚紙箱
Note on I110: gc007: 2018/4/25王沛要求黑色鋅鎳合金改為黑色鋅鎳合金(啞光) 2018/6/4王沛要求黑色鋅鎳合金(啞光)改為黑色鋅鎳合金(A系)
Note on J110: gc007: 2017/3/14常偉偉郵件要求增加上漆工藝，在製造規格標示“外觀件螺絲，鍍層不可有異色現象” 2017/11/23林楷勛下內部聯絡單要求取消上漆工藝
Note on O110: gc013: 2016/8/26王靜靜下內部聯絡單1608032要求包裝紙箱由普通的改為加厚紙箱
Note on O111: gc013: 2016/8/26王靜靜下內部聯絡單1608032要求包裝紙箱由普通的改為加厚紙箱
Note on I112: gc007: 2019/9/11王沛郵件要求清洗改為鈍化
Note on O112: gc013: 2016/8/26王靜靜下內部聯絡單1608032要求包裝紙箱由普通的改為加厚紙箱
Note on G113: gc15: 07/7/11單重為0.178
Note on I114: gc007: 2018/4/25王沛要求黑色鋅鎳合金改為黑色鋅鎳合金(啞光) 2018/6/4王沛要求黑色鋅鎳合金(啞光)改為黑色鋅鎳合金(A系)
Note on I115: gc007: 2018/4/25王沛要求黑色鋅鎳合金改為黑色鋅鎳合金(啞光) 2018/6/4王沛要求黑色鋅鎳合金(啞光)改為黑色鋅鎳合金(A系)
Note on I116: Administrator: 2024/9/3按广达稽核专案会议要求，017-7所有镀锌，镀镍和锌镍合金料件，全部增加除氢。有共用料的，一起增加除氢。
Note on I117: gc007: 2018/4/25王沛要求黑色鋅鎳合金改為黑色鋅鎳合金(啞光) 2018/6/4王沛要求黑色鋅鎳合金(啞光)改為黑色鋅鎳合金(A系)
Note on I118: gc007: 2018/4/25王沛要求黑色鋅鎳合金改為黑色鋅鎳合金(啞光) 2018/6/4王沛要求黑色鋅鎳合金(啞光)改為黑色鋅鎳合金(A系)
Note on I119: gc007: 2018/4/25王沛要求黑色鋅鎳合金改為黑色鋅鎳合金(啞光) 2018/6/4王沛要求黑色鋅鎳合金(啞光)改為黑色鋅鎳合金(A系)
Note on J119: gc007: 2020/8/05張清郵件要求增加封閉劑
Note on I120: gc007: 2018/4/25王沛要求黑色鋅鎳合金改為黑色鋅鎳合金(啞光) 2018/6/4王沛要求黑色鋅鎳合金(啞光)改為黑色鋅鎳合金(A系)
Note on I121: gc013: 2016/7/29魯明婧下變更單E1607015要求鍍層由黑鋅(三)改為黑色鋅鎳合金,沖針由JMF20-222 D=4.6變更為JMF20-362 D=4.6,共用料一起變更 2018/4/25王沛要求黑色鋅鎳合金改為黑色鋅鎳合金(啞光) 2018/6/4王沛要求黑色鋅鎳合金(啞光)改為黑色鋅鎳合金(A系)
Note on J121: gc013: 2016/8/4黎清秀郵件要求增加一道上漆工藝 2017/11/23林楷勛下內部聯絡單要求取消上漆工藝 2018/7/9許忠郵件要求增加耐落后二次封闭工艺
Note on H122: Administrator: 2016-04-27王沛郵件要求熱處理改為調質HV300-400
Note on I123: gc007: 2018/1/18陳麗麗下變更單E181033要求鍍層黑鎳變更為黑色鋅鎳合金，共用料688-072一起變更 2018/4/25王沛要求黑色鋅鎳合金改為黑色鋅鎳合金(啞光) 2018/6/4王沛要求黑色鋅鎳合金(啞光)改為黑色鋅鎳合金(A系)
Note on I125: gc013: 2016/7/29魯明婧下變更單E1607015要求鍍層由黑鋅(三)改為黑色鋅鎳合金,沖針由JMF20-222 D=4.6變更為JMF20-362 D=4.6,共用料一起變更 2018/4/25王沛要求黑色鋅鎳合金改為黑色鋅鎳合金(啞光) 2018/6/4王沛要求黑色鋅鎳合金(啞光)改為黑色鋅鎳合金(A系)
Note on J125: gc013: 2016/8/4黎清秀郵件要求增加一道上漆工藝 2017/11/23林楷勛下內部聯絡單要求取消上漆工藝 2018/7/9許忠郵件要求增加耐落后二次封闭工艺
Note on J126: Administrator: 2024/12/25李世輝要求耐落後增加防鏽油（傅瑤发的邮件）
Note on G127: gc15: 08/09/12單重為0.136
Note on D128: gc007: 2018/1/30陳麗麗下變更單E181049要求長度0.8±0.1變更為1.0±0.1,規格IMS 1.2*0.8改為IMS 1.2*1.0,其他不變
Note on D129: gc007: 2017/8/03吳瑋倫郵件要求在規格上加“-4A”。 2017/8/10王沛要求取消“-4A”。
Note on G129: gc15: 06/12/29單重為0.168 07/1/8單重為0.161 07/4/26單重為0.162 平均值為0.164
Note on K134: gc007: 2019/2/27趙婉婷下變更單E190214要求取消與159-1863共用，改為與159-1862改為
Note on K135: gc007: 2019/2/27趙婉婷下變更單E190213要求取消與159-1862共用，改為與159-1863改為
Note on I137: gc007: 2018/10/17孫麗雯下變更單E181015要求鍍層由白色鋅鎳合金變更為白鎳，共用料一起變更
Note on J137: gc007: 2019/1/30毛斌郵件要求增加專用防鏽劑(客戶環測過96H)
Note on A139: Administrator: 2021/4/16程姣姣郵件要求取消此料
Note on B151: gc007: 2024/12/12孫麗雯下變更單E241213要求 變更衝針44021220088改為44021220046-1 JMF23 Q0.9-1.0，共用料一起變更（725-148/801-073）
Note on I151: Administrator: 2021/4/13張清郵件要求因客户反映螺丝头部积漆不良，经查实为中晨电镀，为了把品质管控更好些，把ERP系统锁定为“锦飞”电镀，其委外只准给锦飞电镀一家，
Note on M166: Administrator: 2023/7/7王沛郵件要求由於客訴,此料不可外發
Note on J175: gc007: 202/2/23張夢夢下變更單E220215增加耐落涂布范围要求，具体如附档图面，共用料725-172一起变更 2022/6/21張夢夢下變更單E220631要求倒宽Y变更为2.2-2.3 NYLOK（留0.4mm，涂1.2-1.6mm）变更为蓝色90°-180°（涂1.5±0.2mm 留0.4mm）,共用料一起變更
Note on J176: gc007: 2022/2/23張夢夢下變更單E220213增加耐落涂布范围要求，具体如附档图面，共用料725-173一起变更 2022/6/24張夢夢下變更單E220634倒宽Y变更为2.2-2.3，共用料725-173一起变更
Note on K177: Administrator: 2022/6/04張夢夢下變更單E220411要求取消與338-353共用,6142577199料號不變,改為共用英業達6052B0302601(11180001BN133962)
Note on G180: gc15: 06/5/25單重為0.184
Note on M185: Administrator: 2023/5/12賴奇伯郵件要求后段的筛选移到电泳或pvd工站之前,并勾選check in(自動篩選)
Note on G188: gc15: 06/12/29單重為0.168 07/1/8單重為0.161 07/4/26單重為0.162 平均值為0.164
Note on B192: gc007: 2025/11/28张梦梦下发变更单E251141要求变更头下台阶长和槽宽，如附件图面，共用料725-189一起变更
Note on B193: gc007: 2025/11/28张梦梦下发变更单E251142要求变更头下台阶长和槽宽，如附件图面，共用料725-190一起变更
Note on D195: Administrator: 2026/1/26孙丽雯下变更单E260115要求增加槽宽管控1.0-1.10（重点）其他不变，共用料725-192/801-138/1067-018一起變更