## 
上 海 格 琳 電 子 有 限 公 司
規格料號一覽表
客戶編號 | 公司料號 | 客戶料號 | 規 格 | 回簽 | 单重(g) | 每100重量(g) | 热处理 | 電鍍 | 耐落 | 備注1 | 材質 | 備 注2 | 打樣日期 | 打樣單號 | 量產承認日期 | 共用郵件
769-001 | 11180001BZ132542 | AC179-00 | IMS 2*3A |  | 0.11 |  | HV350-450 | 黑鋅(三) | NYLOK(留0.5mm.涂1.5mm) | 用095-585的料 | 18A |  | 2009-10-30
769-002 | 11180001WN102232 | AC185-00 | IMS 2*2.5 | 38644 | 0.095 | 9.5 | HV400-500 | 鎳+防鏽油 | NYLOK | 用095-253的料 | 1018A
769-003 | 11180001BZ103092 | AC104-00 | IMS 2*3A | A01 | 0.076 | 7.6 | HV400-500 | 黑鋅(三) | NYLOK | 用017(3)-077的料 | 18A | 1.66
769-004 | 11180001BZ139032 | AA088-00-A | IMS 1.6*2 |  | 0.061 |  | HV350-450 | 黑锌(三) | NYLOK | 用738-129的料 | 18A |  | 2013-07-12
769-005 | 11180001BS103172 | AA0112-00-A | IMS/特殊 2.5*6A |  | 0.215 |  | HV400-500 | 黑色鋅鎳合金 | NYLOK | 用738-122的料 | 18A |  | 2007-02-07
769-006 | 11180001BZ140732 | AA0110-00-A | IMS-4-5A 2*5.8+1.2 |  | 0.199 |  | HV350-450 | 黑鋅(三)+上漆 | NYLOK | 用738-167的料 | 18A |  | 2014-05-24
769-007 | 11180001BZ140742 | AA0138-00-A | IMS-4-5A 2*3.8+1.2 |  | 0.167 |  | HV350-450 | 黑鋅(三) | NYLOK(咖啡紅) | 用738-168的料 | 18A |  | 2014-09-02
769-008 | 11410001PD100432 | AA0153-00-A | 法線IMS/特殊 2*5 |  | 0.193 |  | 不鏽鋼熱處理(HV450-550) | 頭部PVD(黑)(A018) | NYLOK | 用159-1333的料 | SUS410 |  | 2015-07-29
769-009 | 11410001PD100442 | AA0154-00-A | 法線IMS-4/特殊 1.6*5 |  | 0.152 |  | 不鏽鋼熱處理(HV450-550) | 頭部PVD(黑)(A018) | NYLOK | 用159-1334的料 | SUS410 |  | 2015-07-22
769-010 | 12650400WN000052 | AC2016-00-A | ETW M1.2 (條裝) |  | 0.03 |  | 無 | 鎳+防銹油 |  | 用159-387的料 | 彈簧鋼 | GP
769-011 | 12071401WN000012 | AA0159-00-A | O-RING M1.55 |  | 0.012 |  | HRC44-52 | 鎳 |  | 用159-711的料 | SK7
769-012 | 12070401WN000022 | AC2075-00-A | ETW M1.5 |  | 0.02 |  | HRC44-52 | 鎳+防銹油 |  | 用032-004的料 | SK7 | 用條裝包裝方式出貨 | 2004-03-02
769-013 | 12070401WN000022 | AA0181-00-A | ETW M1.5 |  | 0.02 |  | HRC44-52 | 鎳+防銹油 |  | 用032-004的料 | SK7 | 用條裝包裝方式出貨
769-014 | 11180001BZ134492 | AA0174-00-A | IMS 2.5*5A |  | 0.2 |  | HV350-450 | 黑鋅(三)+二次封閉處理 | NYLOK(留0.8mm.涂2.5mm) | 用095-710的料 | 18A | 外觀件螺絲 |  |  |  | 業務
769-015 | 11180001BS102822 | AA0187-00-A | IMS/特殊 2.5*6.3 |  | 0.227 |  | HV350-450 | 黑色鋅鎳合金 | NYLOK | 用159-1512的料 | 18A |  | 2016-04-21 |  |  | 業務
769-016 | 11180001WN133132 | AA0211-00-A | IMS 2.5*4 |  | 0.18 |  | 有 | 鎳 | NYLOK | 用159-023的料 | 1018A | GP |  |  |  | 業務
769-017 | 11410001BY100402 | AA0244-00-A | IMS 3*7 |  | 0.368 |  | 不鏽鋼熱處理HV450-550 | (發黑打底)黑色電泳 | ND 593s(整圈黃色留1-2牙,塗布7-8牙,深度需超過牙深1/2) | 用292-1965的料 | SUS410 |  |  |  |  | 業務
769-018 | 11180001BN133902 | AA0245-00-A | IMS 2*3 |  | 0.09 |  | HV350-450 | 特殊黑鎳+黑油 | NYLOK(對邊)+防銹油(48H) | 用292-1458的料 | 18A | 用292-1411 退鍍特殊黑鎳+對邊NY |  |  |  | 業務
769-019 | 11410001BY100052 | AA0241-00-A | IMS 2.5*5 |  | 0.198 |  | 不鏽鋼熱處理HV450-550 | (發黑)黑色電泳 | PATCH | 用038-2521的料 | SUS410 | 包裝數量1K一包，共用料不需變更 |  |  |  | 業務
769-020 | 11410001BY100342 | AA0254-00-A | CMS 3*6 |  | 0.359 |  | 不鏽鋼熱處理HV450-550 | (發黑打底)黑色電泳 | ND 593s(360°,黃色前端不留牙,涂布6-8牙,深度需超過牙深1/2) | 用038-3669的料 | SUS410 |  |  |  |  | 業務
769-021 | 11410001BY100042 | AA0255-00-A | IMS 2*3 |  | 0.103 |  | 不鏽鋼熱處理HV450-550 | (發黑)黑色電泳 | PATCH | 用038-2519的料 | SUS410 |  |  |  |  | 業務
769-022 | 11410001BY100352 | AA0253-00-A | CMS 3*8 |  | 0.447 |  | 不鏽鋼熱處理(HV450-550) | (發黑打底)黑色電泳 | ND 593s(360°,黃色,前端留0-3牙,涂布8-10牙,深度需超過牙深1/2) | 用038-3683的料 | SUS410 |  |  |  |  | 業務
769-023 | 11180001BS104662 | AA0312-00-A | IMS/特殊 2.5*8 |  | 0.252 |  | HV350-450 | 黑色鋅鎳合金(A系) | PATCH(咖啡紅) | 用338-392的料 | 18A |  |  |  |  | 業務
769-024 | 11180001BZ132212 | AA0319-00-A | IMS 2*3A |  | 0.084 |  | HV350-450 | 黑鋅(三)+二次封閉處理 | NYLOK | 用159-678的料 | 18A |  |  |  |  | 業務
769-025 | 14642400CL001192 | AA0383-00-A | 車件 M5*10*15.8(M1.6) |  | 7.5 |  | 無 | 清洗 |  |  | C3604 |  | 2019-02-22 | Y13-190222001
769-026 | 11180001DY100252 | AA0378-00-A | IMS/特殊 2.5*5.5 |  | 0.205 |  | HV300-400 | (黑鎳打底)深灰色電泳(深咖啡色) | PATCH | 用159-1972的料 | 18A | 緊密包裝 |  |  |  | 業務
769-027 | 11180001DY100242 | AA0382-00-A | IMS/特殊 2.5*6.3 |  | 0.224 |  | HV300-400 | (鎳底)淺銀灰色電泳 | PATCH | 用159-1971的料 | 18A | 緊密包裝 |  |  |  | 業務
769-028 | 11180001DY100282 | AA0394-00-A | IMS/特殊 2.5*8 |  | 0.27 |  | HV350-450 | (鎳底)銀灰色电泳淺銀灰色电泳(Titan Grey Dull) | PATCH(咖啡紅) | 用159-1985的料 | 18A | 緊密包裝 |  |  |  | 業務
769-029 | 11180001DY100252 | AA0381-00-A | IMS/特殊 2.5*5.5 |  | 0.205 |  | HV300-400 | (黑鎳打底)深灰色電泳(深咖啡色) | PATCH | 用159-1972的料 | 18A | 緊密包裝 |  |  |  | 業務
769-030 | 12650400WN000052 | AA0180-00-A | ETW M1.2 (條裝) |  | 0.03 |  | HRC40-50 | 鎳+防銹油 |  | 用159-387的料 | 彈簧鋼 |  |  |  |  | 業務
769-031 | 15044300CL000072 | AC2870-00-A-F | 扭簧 0.45*7.86 |  | 0.039 |  | 無 | 清洗 |  | 用159-1874的料 | SUS304 |  |  |  |  | 業務
769-032 | 11180001WN108312 | AA0417-00-A-F | IMS 2*3 |  | 0.085 |  | HV350-450 | 鎳 | NYLOK | 用342-059的料 | 1018A |  |  |  |  | 業務
769-033 | 11180001DY100262 | AA0418-00-A-F | IMS/特殊 2.5*5.5 |  | 0.205 |  | HV300-400 | (黑鎳打底)淺銀灰色電泳 | PATCH | 用159-1973的料 | 18A |  |  |  |  | 業務
769-034 | 11180001BN133902 | AA0245-00-A-F | IMS 2*3 |  | 0.09 |  | HV350-450 | 特殊黑鎳+黑油 | NYLOK(對邊)+防銹油(48H) | 用292-1458的料 | 18A | 用292-1411 退鍍特殊黑鎳+對邊NY |  |  |  | 業務
769-035 | 11180001BS102822 | AA0187-00-A-F | IMS/特殊 2.5*6.3 |  | 0.227 |  | HV350-450 | 黑色鋅鎳合金 | NYLOK | 用159-1512的料 | 18A |  |  |  |  | 業務
769-036 | 11180001BS104662 | AA0312-00-A-F | IMS/特殊 2.5*8 |  | 0.252 |  | HV350-450 | 黑色鋅鎳合金(A系) | PATCH(咖啡紅) | 用338-392的料 | 18A |  |  |  |  | 業務
769-037 | 11180001BZ132212 | AA0319-00-A-F | IMS 2*3A |  | 0.084 |  | HV350-450 | 黑鋅(三)+二次封閉處理 | NYLOK | 用159-678的料 | 18A |  |  |  |  | 業務
769-038 | 11180001BZ134492 | AA0174-00-A-F | IMS 2.5*5A |  | 0.2 |  | HV350-450 | 黑鋅(三)+二次封閉處理 | NYLOK(留0.8mm.涂2.5mm) | 用095-710的料 | 18A | 外觀件螺絲 |  |  |  | 業務
769-039 | 11180001DY100242 | AA0382-00-A-F | IMS/特殊 2.5*6.3 |  | 0.224 |  | HV300-400 | (鎳底)淺銀灰色電泳 | PATCH | 用159-1971的料 | 18A | 緊密包裝 |  |  |  | 業務
769-040 | 11180001DY100252 | AA0378-00-A-F | IMS/特殊 2.5*5.5 |  | 0.205 |  | HV300-400 | (黑鎳打底)深灰色電泳(深咖啡色) | PATCH | 用159-1972的料 | 18A | 緊密包裝 |  |  |  | 業務
769-041 | 11180001DY100252 | AA0381-00-A-F | IMS/特殊 2.5*5.5 |  | 0.205 |  | HV300-400 | (黑鎳打底)深灰色電泳(深咖啡色) | PATCH | 用159-1972的料 | 18A | 緊密包裝 |  |  |  | 業務
769-042 | 11180001DY100282 | AA0394-00-A-F | IMS/特殊 2.5*8 |  | 0.27 |  | HV350-450 | (鎳底)銀灰色电泳淺銀灰色电泳(Titan Grey Dull) | PATCH(咖啡紅) | 用159-1985的料 | 18A | 緊密包裝 |  |  |  | 業務
769-043 | 11180001WN133132 | AA0211-00-A-F | IMS 2.5*4 | 37037 | 0.18 |  | 有 | 鎳 | NYLOK | 用159-023的料 | 18A |  |  |  |  | 業務
769-044 | 11410001BY100042 | AA0255-00-A-F | IMS 2*3 |  | 0.103 |  | 不鏽鋼熱處理HV450-550 | (發黑)黑色電泳 | PATCH | 用038-2519的料 | SUS410 |  |  |  |  | 業務
769-045 | 11410001BY100052 | AA0241-00-A-F | IMS 2.5*5 |  | 0.198 |  | 不鏽鋼熱處理HV450-550 | (發黑)黑色電泳 | PATCH | 用038-2521的料 | SUS410 | 包裝數量1K一包，共用料不需變更 |  |  |  | 業務
769-046 | 11410001BY100342 | AA0254-00-A-F | CMS 3*6 |  | 0.359 |  | 不鏽鋼熱處理HV450-550 | (發黑打底)黑色電泳 | ND 593s(360°,黃色前端不留牙,涂布6-8牙,深度需超過牙深1/2) | 用038-3669的料 | SUS410 |  |  |  |  | 業務
769-047 | 11410001BY100352 | AA0253-00-A-F | CMS 3*8 |  | 0.447 |  | 不鏽鋼熱處理(HV450-550) | (發黑打底)黑色電泳 | ND 593s(360°,黃色,前端留0-3牙,涂布8-10牙,深度需超過牙深1/2) | 用038-3683的料 | SUS410 |  |  |  |  | 業務
769-048 | 11410001BY100402 | AA0244-00-A-F | IMS 3*7 |  | 0.368 |  | 不鏽鋼熱處理HV450-550 | (發黑打底)黑色電泳 | ND 593s(整圈黃色留1-2牙,塗布7-8牙,深度需超過牙深1/2) | 用292-1965的料 | SUS410 |  |  |  |  | 業務
769-049 | 11410001PD100432 | AA0153-00-A-F | 法線IMS/特殊 2*5 |  | 0.193 |  | 不鏽鋼熱處理(HV450-550) | 頭部PVD(黑)(A018) | NYLOK | 用159-1333的料 | SUS410 |  |  |  |  | 業務
769-050 | 11410001PD100442 | AA0154-00-A-F | 法線IMS-4/特殊 1.6*5 |  | 0.152 |  | 不鏽鋼熱處理(HV450-550) | 頭部PVD(黑)(A018) | NYLOK | 用159-1334的料 | SUS410 |  |  |  |  | 業務
769-051 | 12070401WN000022 | AA0181-00-A-F | ETW M1.5 |  | 0.02 |  | HRC44-52 | 鎳+防銹油 |  | 用032-004的料 | SK7 | 用條裝包裝方式出貨 |  |  |  | 業務
769-052 | 12070401WN000022 | AC2075-00-A-F | ETW M1.5 |  | 0.02 |  | HRC44-52 | 鎳+防銹油 |  | 用032-004的料 | SK7 | 用條裝包裝方式出貨 |  |  |  | 業務
769-053 | 12071401WN000012 | AA0159-00-A-F | O-RING M1.55 |  | 0.012 |  | HRC44-52 | 鎳 |  | 用159-711的料 | SK7 |  |  |  |  | 業務
769-054 | 12650400WN000052 | AA0180-00-A-F | ETW M1.2 (條裝) |  | 0.03 |  | HRC40-50 | 鎳+防銹油 |  | 用159-387的料 | 彈簧鋼 |  |  |  |  | 業務
769-055 | 12650400WN000052 | AC2016-00-A-F | ETW M1.2 (條裝) |  | 0.03 |  | 無 | 鎳+防銹油 |  | 用159-387的料 | GP | 彈簧鋼 |  |  |  | 業務
769-056 | 14642400CL001192 | AA0383-00-A-F | 車件 M5*10*15.8(M1.6) |  | 7.5 |  | 無 | 清洗 |  | 用769-025的料 | C3604 |  |  |  |  | 業務
769-057 | 11180001BZ100622 | 2MA0000297G0 | IMS 2*2.5A | 38735 | 0.059 |  | 調質HV300-400 | 黑鋅(三) | NYLOK | 用342-208的料 | [5 empty] | 業務
769-058 | 11410001DY100442 | 131A-0245000 | 梅花CMS 3*7 |  | 0.365 |  | 不鏽鋼熱處理HV450-550 | (發黑打底)黑色電泳 | Eco-Loc ND593SA YELLOW(ND膠比例9：1) | 用038-4361的料 | SUS410 |  |  |  |  | 業務
769-059 | 11410001DY100452 | 131A-0246000 | 梅花CMS 3*5 |  | 0.285 |  | 不鏽鋼熱處理HV450-550 | (發黑打底)黑色電泳 | Eco-Loc ND593SA YELLOW(ND膠比例9：1) | 用038-4362的料 | SUS410 |  |  |  |  | 業務
769-060 | 11410001DY100412 | 131B-03FM000 | 梅花CMS 3*8 |  | 0.35 |  | 不鏽鋼熱處理HV450-550 | (發黑打底)黑色電泳 | Eco-Loc ND 593SA YELLOW(前端留0-3牙,涂布8-10牙,深度需超過牙深1/2)(台灣穩得(M072)) | 用292-2682的料 | SUS410 |  |  |  |  | 業務
769-061 | 11410001DY100402 | 131B-03FS000 | 梅花CMS 3*6 |  | 0.35 |  | 不鏽鋼熱處理HV450-550 | (發黑打底)黑色電泳 | Eco-Loc ND 593SA YELLOW(前端不留牙,涂布5-8牙,深度需超過牙深1/2)(台灣穩得(M072)) | 用038-4374的料 | SUS410 |  |  |  |  | 業務
769-062 | 11410001DY100482 | 131B-03GC000 | IMS 2.5*5 |  | 0.198 |  | 不鏽鋼熱處理HV450-550 | (發黑打底)黑色電泳 | PATCH(對邊) | 用038-4373的料 | SUS410 |  |  |  |  | 業務
769-063 | 11180001BS106072 | AA0455-00-A-F | IMS 2*4 |  | 0.13 |  | HV350-450 | 黑色鋅鎳合金(A系) | PATCH(對邊,咖啡紅) | 用292-2668的料 | 18A |  |  |  |  | 業務
769-064 | 11410001DY100442 | AA0456-00-A-F | 梅花CMS 3*7 |  | 0.365 |  | 不鏽鋼熱處理HV450-550 | (發黑打底)黑色電泳 | Eco-Loc ND593SA YELLOW(ND膠比例9：1) | 用038-4361的料 | SUS410 |  |  |  |  | 業務
769-065 | 11410001DY100452 | AA0457-00-A-F | 梅花CMS 3*5 |  | 0.285 |  | 不鏽鋼熱處理HV450-550 | (發黑打底)黑色電泳 | Eco-Loc ND593SA YELLOW(ND膠比例9：1) | 用038-4362的料 | SUS410 |  |  |  |  | 業務
769-066 | 11410001DY100412 | AA0460-00-A-F | 梅花CMS 3*8 |  | 0.35 |  | 不鏽鋼熱處理HV450-550 | (發黑打底)黑色電泳 | Eco-Loc ND 593SA YELLOW(前端留0-3牙,涂布8-10牙,深度需超過牙深1/2)(台灣穩得(M072)) | 用292-2682的料 | SUS410 |  |  |  |  | 業務
769-067 | 11410001DY100402 | AA0461-00-A-F | 梅花CMS 3*6 |  | 0.35 |  | 不鏽鋼熱處理HV450-550 | (發黑打底)黑色電泳 | Eco-Loc ND 593SA YELLOW(前端不留牙,涂布5-8牙,深度需超過牙深1/2)(台灣穩得(M072)) | 用038-4374的料 | SUS410 |  |  |  |  | 業務
769-068 | 11410001DY100482 | AA0462-00-A-F | IMS 2.5*5 |  | 0.198 |  | 不鏽鋼熱處理HV450-550 | (發黑打底)黑色電泳 | PATCH(對邊) | 用038-4373的料 | SUS410 |  |  |  |  | 業務
769-069 | 11180001BS102822 | AA0187-00-A-F | IMS/特殊 2.5*6.3(2.4) |  | 0.227 |  | HV350-450 | 黑色鋅鎳合金(A系) | NYLOK+二次封闭处理 | 用159-1512的料 | 18A |  |  |  |  | 業務
769-070 | 11180001BZ135142 | AA0484-00-A-F | IMS 2*3 |  | 0.09 |  | HV350-450 | 黑鋅(三) | NYLOK | 用038-1901的料 | 18A | 鹽霧48H |  |  |  | 業務
769-071 | 11180001BZ141962 | AA0485-00-A-F | IMS-4 2*4 |  | 0.224 |  | HV350-450 | 黑鋅(三) | NYLOK | 用006-458的料 | 18A |  |  |  |  | 業務
769-072 | 11180001BZ134492 | AA0486-00-A-F | IMS 2.5*5A |  | 0.2 |  | HV350-450 | 黑鋅(三)+二次封閉處理 | NYLOK(留0.8mm.涂2.5mm) | 用095-710的料 | 18A | 外觀件螺絲 |  |  |  | 業務
769-073 | 11180001BZ116512 | AA0487-00-A-F | 梅花IMS 2.5*8 |  | 0.3 |  | HV350-450 | 黑鋅(三)+二次封閉處理 | NYLOK | 用159-241的料 | 18A | 此庫存為三價鉻 |  |  |  | 業務
769-074 | 11180001BZ135282 | AA0488-00-A-F | IMS 2*5 |  | 0.153 |  | HV350-450 | 黑鋅(三)+二次封閉處理 | NYLOK(NYLOK破壞扭力0.8kgf.cm) | 用159-890的料 | 18A | 自動篩選 |  |  |  | 業務
769-075 | 11180001WN140262 | AA0493-00-A-F | IMS 2*2 |  | 0.164 |  | HV350-450 | 鎳 | 對邊NYLOK(咖啡紅) | 用159-1579的料 | 18A |  |  |  |  | 業務
769-076 | 11180001BZ134852 | AA0502-00-A-F | IMS 2*3A |  | 0.121 |  | HV350-450 | 黑鋅(三)+二次封閉處理 | PATCH(留0-0.4mm不塗，塗1.5-1.9mm) | 用159-868的料 | 18A |  |  |  |  | 業務
769-077 | 11180001BZ135202 | AA0561-00-A-F | IMS 2*4A |  | 0.135 |  | HV350-450 | 黑鋅(三)+二次封閉處理 | NYLOK | 用159-876的料 | 18A | 自動篩選 |  |  |  | 業務
769-078 | 15044300CL000112 | AA0585-00-A-F | 扭簧 0.45*7.09 |  | 0.039 |  | 無 | 清洗 |  | 用159-2134的料 | SUS304 | 外購件 |  |  |  | 業務
769-079 | 11180001BZ151962 | AA0487-01-A-F | 梅花IMS 2.5*8 |  | 0.3 |  | HV350-450 | 黑鋅(三)+二次封閉處理 | PATCH(對邊) | 用159-2383的料 | 18A |  |  |  |  | 業務
769-080 | 11410001DY101212 | AA0574-00-A-F | CMS 2*5 |  | 0.16 |  | 不鏽鋼熱處理HV450-550 | 鈍化(鹽霧96H)(N971)+黑色電泳 | PATCH(對邊) | 用159-2560的料 | SUS410 |  |  |  |  | 業務
769-081 | 11410001DY101052 | AA0565-00-A-F | IMS-4 2*2 |  | 0.158 |  | 不鏽鋼熱處理HV450-550 | 鈍化(鹽霧96H)(N971)+黑色電泳 | PATCH(對邊.咖啡紅) | 用159-2499的料 | SUS410 | 自動篩選 |  |  |  | 業務
769-082 | 11410001DY101142 | AA0563-00-A-F | IMS 2*3 |  | 0.097 |  | 不鏽鋼熱處理HV450-550 | 鈍化(鹽霧96H)(N971)+黑色電泳 | PATCH(對邊) | 用159-2509的料 | SUS410 | 自動篩選 |  |  |  | 業務
769-083 | 11410001DY101152 | AA0564-00-A-F | CMS 2.5*5 |  | 0.2 |  | 不鏽鋼熱處理HV450-550 | 鈍化(鹽霧96H)(N971)+黑色電泳 | PATCH(對邊) | 用159-2510的料 | SUS410 | 自動篩選 |  |  |  | 業務
769-084 | 11410001BY100802 | AA0588-00-A-F | IMS 2*6 |  | 0.142 |  | 不鏽鋼熱處理HV450-550 | 鈍化(鹽霧96H)(N971)+黑色電泳 | PATCH(對邊) | 用159-2526的料 | SUS410 | 自動篩選 |  |  |  | 業務
769-085 | 11410001DY101202 | AA0586-00-A-F | 梅花CMS 2.5*8 |  | 0.281 |  | 不鏽鋼熱處理HV450-550 | 鈍化(鹽霧96H)(N971)+黑色電泳 | PATCH(對邊.咖啡紅) | 用159-2559的料 | SUS410 | 自動篩選 |  |  |  | 業務
769-086 | 11410001DY101122 | AA0568-00-A-F | IMS 2*4 |  | 0.11 |  | 不鏽鋼熱處理HV450-550 | 鈍化(鹽霧96H)(N971)+黑色電泳 | PATCH(對邊) | 用159-2508的料 | SUS410 | 自動篩選 |  |  |  | 業務
769-087 | 11180001BS106332 | AA0589-00-A-F | IMS/特殊 2*4(1.5) |  | 0.083 |  | HV300-400 | 黑色鋅鎳合金(A系)(A043)+納米封閉 | PATCH | 用159-2321的料 | 18A |  |  |  |  | 業務
769-088 | 11410001DY101042 | AA0566-00-A-F | 梅花CMS 2.5*8 |  | 0.298 |  | 不鏽鋼熱處理HV450-550 | 黑色電泳 | PATCH(對邊) | 用159-2486的料 | SUS410 |  |  |  |  | 業務
769-089 | 11180001BS102822 | MSZ0JSLS00004800 | IMS/特殊 2.5*6.3(2.4) |  | 0.227 |  | HV350-450 | 黑色鋅鎳合金(A系) | NYLOK+二次封閉處理 | 用159-1512的料 | 18A |  |  |  |  | 業務
769-090 | 11180001DY100242 | MSZ0JSLS00001700 | IMS/特殊 2.5*6.3(2.4) |  | 0.224 |  | HV300-400 | (黑鎳打底)淺銀灰色電泳 | PATCH | 用159-1971的料 | 18A | 緊密包裝/自動篩選 |  |  |  | 業務
769-091 | 11180001DY100282 | MSZ0JSLS00003000 | IMS/特殊 2.5*8(2.4) |  | 0.27 |  | 清洗+HV300-400 | (黑鎳打底)淺銀灰色電泳(Titan Grey Dull) | PATCH(咖啡紅) | 用159-1985的料 | 18A | 緊密包裝/自動篩選 |  |  |  | 業務
769-092 | 11180001WN108312 | MSZ0JSLS00005300 | IMS 2*3 | 38148 | 0.085 |  | HV350-450 | 鎳 | NYLOK | 用342-059的料 | 1018A | ★ |  |  |  | 業務
769-093 | 11180001DY100262 | MSZ0JSLS00001400 | IMS/特殊 2.5*5.5(2.0) |  | 0.205 |  | 清洗+HV300-400 | (黑鎳打底)淺銀灰色電泳 | PATCH | 用159-1973的料 | 18A | 緊密包裝/自動篩選 |  |  |  | 業務
769-094 | 11180001BS106072 | MSZ0JSLS00005200 | IMS 2*4 |  | 0.13 |  | HV350-450 | 黑色鋅鎳合金(A系) | PATCH(對邊,咖啡紅) | 用292-2668的料 | 18A | 用292-2195改為PATCH(對邊,咖啡紅) |  |  |  | 業務
769-095 | 11410001DY100442 | MSZ0JSLS00001800 | 梅花CMS 3*7 |  | 0.365 |  | 不鏽鋼熱處理HV450-550 | (發黑打底)黑色電泳 | Eco-Loc ND593SA YELLOW(ND膠比例9：1) | 用038-4361的料 | SUS410 | 自動篩選 |  |  |  | 業務
769-096 | 11410001DY100452 | MSZ0JSLS00005800 | 梅花CMS 3*5 |  | 0.285 |  | 不鏽鋼熱處理HV450-550 | (發黑打底)黑色電泳 | Eco-Loc ND593SA YELLOW(ND膠比例9：1) | 用038-4362的料 | SUS410 | 自動篩選 |  |  |  | 業務
769-097 | 11410001DY100412 | MSZ0JSLS00005400 | 梅花CMS 3*8 |  | 0.35 |  | 不鏽鋼熱處理HV450-550 | (發黑打底)黑色電泳 | Eco-Loc ND 593SA YELLOW(前端留0-3牙,涂布8-10牙,深度需超過牙深1/2)(台灣穩得(M072)) | 用292-2682的料 | SUS410 | 自動篩選 |  |  |  | 業務
769-098 | 11410001DY100402 | MSZ0JSLS00005500 | 梅花CMS 3*6 |  | 0.35 |  | 不鏽鋼熱處理HV450-550 | (發黑打底)黑色電泳 | Eco-Loc ND 593SA YELLOW(前端不留牙,塗布5-8牙,深度需超過牙深1/2)(台灣穩得(M072)) | 用038-4374的料 | SUS410 | 自動篩選 |  |  |  | 業務
769-099 | 11410001DY100482 | MSZ0JSLS00000800 | IMS 2.5*5 |  | 0.198 |  | 不鏽鋼熱處理HV450-550 | (發黑打底)黑色電泳 | PATCH(對邊) | 用038-4373的料 | SUS410 | 自動篩選 |  |  |  | 業務
769-100 | 11180001BZ135142 | MSZ0JSLS00005600 | IMS 2*3 |  | 0.09 |  | HV350-450 | 黑鋅(三) | NYLOK | 用038-1901的料 | 18A | 鹽霧48H |  |  |  | 業務
769-101 | 11180001BZ141962 | MSZ0JSLS00001900 | IMS-4 2*4 |  | 0.224 |  | HV350-450 | 黑鋅(三) | NYLOK | 用006-458的料 | 18A |  |  |  |  | 業務
769-102 | 11180001BZ134492 | MSZ0JSLS00004900 | IMS 2.5*5A |  | 0.2 |  | HV350-450 | 黑鋅(三)+二次封閉處理 | NYLOK(留0.8mm.涂2.5mm) | 用095-710的料 | 18A | 外觀件螺絲 |  |  |  | 業務
769-103 | 11180001BZ116512 | MSZ0JSLS00004600 | 梅花IMS 2.5*8 |  | 0.3 |  | HV350-450 | 黑鋅(三)+二次封閉處理 | NYLOK | 用159-241的料 |  | 此庫存為三價鉻 |  |  |  | 業務
769-104 | 11180001BZ151962 | MSZ0JSLS00002300 | 梅花IMS 2.5*8 |  | 0.3 |  | HV350-450 | 黑鋅(三)+二次封閉處理 | PATCH(對邊) | 用159-2383的料 | 18A | MA00002ORG0改對邊 |  |  |  | 業務
769-105 | 11180001BZ135282 | MSZ0JSLS00002900 | IMS 2*5 |  | 0.153 |  | HV350-450 | 黑鋅(三)+二次封閉處理 | NYLOK(NYLOK破壞扭力0.8kgf.cm) | 用159-890的料 | 18A | 自動篩選 |  |  |  | 業務
769-106 | 11180001WN140262 | MSZ0JSLS00003400 | IMS 2*2 |  | 0.164 |  | HV350-450 | 鎳 | 對邊NYLOK(咖啡紅) | 用159-1579的料 | 18A |  |  |  |  | 業務
769-107 | 11180001BZ134852 | MSZ0JSLS00002000 | IMS 2*3A |  | 0.121 |  | HV350-450 | 黑鋅(三)+二次封閉處理 | PATCH(留0-0.4mm不塗，塗1.5-1.9mm) | 用159-868的料 | 18A |  |  |  |  | 業務
769-108 | 11410001DY101142 | MSZ0JSLS00005000 | IMS 2*3 |  | 0.097 |  | 不鏽鋼熱處理HV450-550 | 鈍化(鹽霧96H)(N971)+黑色電泳 | PATCH(對邊) | 用159-2509的料 | SUS410 | 自動篩選 |  |  |  | 業務
769-109 | 11410001DY101152 | MSZ0JSLS00004000 | CMS 2.5*5 |  | 0.2 |  | 不鏽鋼熱處理HV450-550 | 鈍化(鹽霧96H)(N971)+黑色電泳 | PATCH(對邊) | 用159-2510的料 | SUS410 | 自動篩選 |  |  |  | 業務
769-110 | 11410001DY101052 | MSZ0JSLS00004100 | IMS-4 2*2 |  | 0.158 |  | 不鏽鋼熱處理HV450-550 | 鈍化(鹽霧96H)(N971)+黑色電泳 | PATCH(對邊.咖啡紅) | 用159-2499的料 | SUS410 | 自動篩選 |  |  |  | 業務
769-111 | 11410001DY101042 | MSZ0JSLS00001200 | 梅花CMS 2.5*8 |  | 0.298 |  | 不鏽鋼熱處理HV450-550 | 黑色電泳 | PATCH(對邊) | 用159-2486的料 | SUS410 |  |  |  |  | 業務
769-112 | 11410001DY101122 | MSZ0JSLS00001100 | IMS 2*4 |  | 0.11 |  | 不鏽鋼熱處理HV450-550 | 鈍化(鹽霧96H)(N971)+黑色電泳 | PATCH(對邊) | 用159-2508的料 | SUS410 | 自動篩選 |  |  |  | 業務
769-113 | 11410001DY101212 | MSZ0JSLS00002100 | CMS 2*5 |  | 0.16 |  | 不鏽鋼熱處理HV450-550 | 鈍化(鹽霧96H)(N971)+黑色電泳 | PATCH(對邊) | 用159-2560的料 | SUS410 |  |  |  |  | 業務
769-114 | 15044300CL000112 | MSZ0JSTH00000400 | 扭簧 0.45*7.09 |  | 0.039 |  | 無 | 清洗 |  | 用159-2134的料 | SUS304 | 外購件 |  |  |  | 業務
769-115 | 11410001DY101202 | MSZ0JSLS00003500 | 梅花CMS 2.5*8 |  | 0.281 |  | 不鏽鋼熱處理HV450-550 | 鈍化(鹽霧96H)(N971)+黑色電泳 | PATCH(對邊.咖啡紅) | 用159-2559的料 | SUS410 |  |  |  |  | 業務
769-116 | 11410001BY100802 | MSZ0JSLS00003600 | IMS 2*6 |  | 0.142 |  | 不鏽鋼熱處理HV450-550 | 鈍化(鹽霧96H)(N971)+黑色電泳 | PATCH(對邊) | 用159-2526的料 | SUS410 | 自動篩選 |  |  |  | 業務
769-117 | 11180001BS106332 | MSZ0JSLS00003700 | IMS/特殊 2*4(1.5) |  | 0.083 |  | HV300-400 | 黑色鋅鎳合金(A系)(A043)+納米封閉 | PATCH | 用159-2321的料 | 18A |  |  |  |  | 業務
769-118 | 11180001BS106332 | 0302.0005.0100A | IMS/特殊 2*4(1.5) |  | 0.083 |  | HV300-400 | 黑色鋅鎳合金(A系)(A043)+納米封閉 | PATCH | 用159-2321的料 | 18A |  |  |  |  | 業務
769-119 | 11180001DY100252 | MSZ0JSLS00006200 | IMS/特殊 2.5*5.5(2.0) |  | 0.205 |  | HV300-400 | (黑鎳打底)深灰色電泳(深咖啡色) | PATCH | 用159-1972的料 | 18A | 自動篩選 |  |  |  | 業務
769-120 | 11410001DY101732 | MSZ0JSLS00006300 | CMS/特殊 2*6(2.0 | 0.153 | 0.153 |  | 不鏽鋼熱處理HV450-550 | 電泳(鉑金銀) | PATCH | 用159-2657的料 | SUS410 |  |  |  |  | 業務
769-121 | 11410001DY101742 | MSZ0JSLS00006400 | CMS/特殊 2*8.5(2.5) | 0.186 | 0.186 |  | 不鏽鋼熱處理HV450-550 | 電泳(鉑金銀) | PATCH（對邊耐落咖啡紅） | 用159-2658的料 | SUS410 |  |  |  |  | 業務
769-122 | 11180001BZ137022 | MSZ0JSLS00007500 | IMS 1.6*2.5 |  | 0.103 |  | HV350-450 | 黑鋅(三) | NYLOK | 用159-1009的料 | 18A |  |  |  |  | 業務
769-123 | 11410001DY101992 | MSZ0JSLS00004100-1 | IMS-4 2*2 |  | 0.158 |  | 不鏽鋼熱處理HV450-550 | 鈍化(鹽霧96H)(N971)+黑色電泳 | PATCH(對邊.咖啡紅) |  | SUS410 | 只建係統
769-124 | 11180001BZ147092 | MSZ0JSLS00008300 | IMS 2*3.5 |  | 0.107 |  | HV350-450 | 黑鋅(三) | PATCH(對邊)(咖啡紅) | 用480-281的料 | 18A |  |  |  |  | 業務
769-125 | 11410001DY102002 | MSZ0JSLS00008400 | CMS/特殊 2.5*7.5（3.0） |  | 0.25 |  | 不锈钢热处理HV450-550 | 电泳（矿石黑） | PATCH(对边咖啡红,留0mm,涂1.0mm) | 用159-2924的料 | SUS410 |  |  |  |  | 業務
769-126 | 11410001DY102002 | RM-SM-FSP00124-B | CMS/特殊 2.5*7.5（3.0） |  | 0.25 |  | 不锈钢热处理HV450-550 | 电泳（矿石黑） | PATCH(对边咖啡红,留0mm,涂1.0mm) | 用159-2924的料 |  | 4.20-4.50 | 0.70-0.80 | JMF23 |  | SUS410
769-127 | 11180001BZ147092 | RM-SM-FSP00123-B | IMS 2*3.5 |  | 0.107 |  | HV350-450 | 黑鋅(三) | PATCH(對邊)(咖啡紅) | 用480-281的料 | 18A |  |  |  |  | 業務
769-128 | 11410001DY100452 | RM-SM-FSP00098-B | 梅花CMS 3*5 |  | 0.285 |  | 不鏽鋼熱處理HV450-550 | (發黑打底)黑色電泳 | Eco-Loc ND593SA YELLOW(ND膠比例9：1) | 用038-4362的料 | SUS410 | 自動篩選 |  |  |  | 業務
769-129 | 11410001DY101732 | RM-SM-FSP00103-B | CMS/特殊 2*6(2.0 | 0.153 | 0.153 |  | 不鏽鋼熱處理HV450-550 | 電泳(鉑金銀) | PATCH | 用159-2657的料 | SUS410 |  |  |  |  | 業務
769-130 | 11180001DY100252 | RM-SM-FSP00102-B | IMS/特殊 2.5*5.5(2.0) |  | 0.205 |  | HV300-400 | (黑鎳打底)深灰色電泳(深咖啡色) | PATCH | 用159-1972的料 | 18A | 自動篩選 |  |  |  | 業務
769-131 | 11410001DY101742 | RM-SM-FSP00104-B | CMS/特殊 2*8.5(2.5) | 0.186 | 0.186 |  | 不鏽鋼熱處理HV450-550 | 電泳(鉑金銀) | PATCH（對邊耐落咖啡紅） | 用159-2658的料 | SUS410 |  |  |  |  | 業務
769-132 | 11180001BZ137022 | RM-SM-FSP00115-B | IMS 1.6*2.5 |  | 0.103 |  | HV350-450 | 黑鋅(三) | NYLOK | 用159-1009的料 | 18A |  |  |  |  | 業務
769-133 | 11180001BZ135142 | RM-SM-FSP00096-B | IMS 2*3 |  | 0.09 |  | HV350-450 | 黑鋅(三) | NYLOK | 用038-1901的料 | 18A | 鹽霧48H |  |  |  | 業務
769-134 | 11410001DY100412 | RM-SM-FSP00094-B | 梅花CMS 3*8 |  | 0.35 |  | 不鏽鋼熱處理HV450-550 | (發黑打底)黑色電泳 | Eco-Loc ND 593SA YELLOW(前端留0-3牙,涂布8-10牙,深度需超過牙深1/2)(台灣穩得(M072)) | 用292-2682的料 | SUS410 | 自動篩選 |  |  |  | 業務
769-135 | 11180001BS106072 | RM-SM-FSP00092-B | IMS 2*4 |  | 0.13 |  | HV350-450 | 黑色鋅鎳合金(A系) | PATCH(對邊,咖啡紅) | 用292-2668的料 | 18A | 用292-2195改為PATCH(對邊,咖啡紅) |  |  |  | 業務
769-136 | 11180001WN108312 | RM-SM-FSP00093-B | IMS 2*3 | 38148 | 0.085 |  | HV350-450 | 鎳 | NYLOK | 用342-059的料 | 1018A | ★ |  |  |  | 業務
769-137 | 11410001DY100402 | RM-SM-FSP00095-B | 梅花CMS 3*6 |  | 0.35 |  | 不鏽鋼熱處理HV450-550 | (發黑打底)黑色電泳 | Eco-Loc ND 593SA YELLOW(前端不留牙,塗布5-8牙,深度需超過牙深1/2)(台灣穩得(M072)) | 用038-4374的料 | SUS410 | 自動篩選 |  |  |  | 業務
769-138 | 11180001DY100282 | RM-SM-FSP00069-B | IMS/特殊 2.5*8(2.4) |  | 0.27 |  | 清洗+HV300-400 | (黑鎳打底)淺銀灰色電泳(Titan Grey Dull) | PATCH(咖啡紅) | 用159-1985的料 | 18A | 緊密包裝/自動篩選 |  |  |  | 業務
769-139 | 11180001BZ135282 | RM-SM-FSP00068-B | IMS 2*5 |  | 0.153 |  | HV350-450 | 黑鋅(三)+二次封閉處理 | NYLOK(NYLOK破壞扭力0.8kgf.cm) | 用159-890的料 | 18A | 自動篩選 |  |  |  | 業務
769-140 | 11180001WN140262 | RM-SM-FSP00073-B | IMS 2*2 |  | 0.164 |  | HV350-450 | 鎳 | 對邊NYLOK(咖啡紅) | 用159-1579的料 | 18A |  |  |  |  | 業務
769-141 | 11410001DY101202 | RM-SM-FSP00074-B | 梅花CMS 2.5*8 |  | 0.281 |  | 不鏽鋼熱處理HV450-550 | 鈍化(鹽霧96H)(N971)+黑色電泳 | PATCH(對邊.咖啡紅) | 用159-2559的料 | SUS410 |  |  |  |  | 業務
769-142 | 11410001DY101152 | RM-SM-FSP00079-B | CMS 2.5*5 |  | 0.2 |  | 不鏽鋼熱處理HV450-550 | 鈍化(鹽霧96H)(N971)+黑色電泳 | PATCH(對邊) | 用159-2510的料 | SUS410 | 自動篩選 |  |  |  | 業務
769-143 | 11410001BY100802 | RM-SM-FSP00075-B | IMS 2*6 |  | 0.142 |  | 不鏽鋼熱處理HV450-550 | 鈍化(鹽霧96H)(N971)+黑色電泳 | PATCH(對邊) | 用159-2526的料 | SUS410 | 自動篩選 |  |  |  | 業務
769-144 | 11180001BS106332 | RM-SM-FSP00076-B | IMS/特殊 2*4(1.5) |  | 0.083 |  | HV300-400 | 黑色鋅鎳合金(A系)(A043)+納米封閉 | PATCH | 用159-2321的料 | 18A |  |  |  |  | 業務
769-145 | 11180001BZ116512 | RM-SM-FSP00086-B | 梅花IMS 2.5*8 |  | 0.3 |  | HV350-450 | 黑鋅(三)+二次封閉處理 | NYLOK | 用159-241的料 |  | 此庫存為三價鉻 |  |  |  | 業務
769-146 | 11410001DY101052 | RM-SM-FSP00080-B | IMS-4 2*2 |  | 0.158 |  | 不鏽鋼熱處理HV450-550 | 鈍化(鹽霧96H)(N971)+黑色電泳 | PATCH(對邊.咖啡紅) | 用159-2499的料 | SUS410 | 自動篩選 |  |  |  | 業務
769-147 | 11180001BZ134492 | RM-SM-FSP00089-B | IMS 2.5*5A |  | 0.2 |  | HV350-450 | 黑鋅(三)+二次封閉處理 | NYLOK(留0.8mm.涂2.5mm) | 用095-710的料 | 18A | 外觀件螺絲 |  |  |  | 業務
769-148 | 11180001BS102822 | RM-SM-FSP00088-B | IMS/特殊 2.5*6.3(2.4) |  | 0.227 |  | HV350-450 | 黑色鋅鎳合金(A系) | NYLOK+二次封閉處理 | 用159-1512的料 | 18A |  |  |  |  | 業務
769-149 | 11410001DY101142 | RM-SM-FSP00090-B | IMS 2*3 |  | 0.097 |  | 不鏽鋼熱處理HV450-550 | 鈍化(鹽霧96H)(N971)+黑色電泳 | PATCH(對邊) | 用159-2509的料 | SUS410 | 自動篩選 |  |  |  | 業務
769-150 | 11180001BZ134852 | RM-SM-FSP00059-B | IMS 2*3A |  | 0.121 |  | HV350-450 | 黑鋅(三)+二次封閉處理 | PATCH(留0-0.4mm不塗，塗1.5-1.9mm) | 用159-868的料 | 18A |  |  |  |  | 業務
769-151 | 11410001DY100482 | RM-SM-FSP00047-B | IMS 2.5*5 |  | 0.198 |  | 不鏽鋼熱處理HV450-550 | (發黑打底)黑色電泳 | PATCH(對邊) | 用038-4373的料 | SUS410 | 自動篩選 |  |  |  | 業務
769-152 | 11180001DY100242 | RM-SM-FSP00056-B | IMS/特殊 2.5*6.3(2.4) |  | 0.224 |  | HV300-400 | (黑鎳打底)淺銀灰色電泳 | PATCH | 用159-1971的料 | 18A | 緊密包裝/自動篩選 |  |  |  | 業務
769-153 | 11410001DY100442 | RM-SM-FSP00057-B | 梅花CMS 3*7 |  | 0.365 |  | 不鏽鋼熱處理HV450-550 | (發黑打底)黑色電泳 | Eco-Loc ND593SA YELLOW(ND膠比例9：1) | 用038-4361的料 | SUS410 | 自動篩選 |  |  |  | 業務
769-154 | 11410001DY101122 | RM-SM-FSP00050-B | IMS 2*4 |  | 0.11 |  | 不鏽鋼熱處理HV450-550 | 鈍化(鹽霧96H)(N971)+黑色電泳 | PATCH(對邊) | 用159-2508的料 | SUS410 | 自動篩選 |  |  |  | 業務
769-155 | 11410001DY101042 | RM-SM-FSP00051-B | 梅花CMS 2.5*8 |  | 0.298 |  | 不鏽鋼熱處理HV450-550 | 黑色電泳 | PATCH(對邊) | 用159-2486的料 | SUS410 |  |  |  |  | 業務
769-156 | 11180001BZ151962 | RM-SM-FSP00062-B | 梅花IMS 2.5*8 |  | 0.3 |  | HV350-450 | 黑鋅(三)+二次封閉處理 | PATCH(對邊) | 用159-2383的料 | 18A | MA00002ORG0改對邊 |  |  |  | 業務
769-157 | 11180001BZ141962 | RM-SM-FSP00058-B | IMS-4 2*4 |  | 0.224 |  | HV350-450 | 黑鋅(三) | NYLOK | 用006-458的料 | 18A |  |  |  |  | 業務
769-158 | 11180001DY100262 | RM-SM-FSP00053-B | IMS/特殊 2.5*5.5(2.0) |  | 0.205 |  | 清洗+HV300-400 | (黑鎳打底)淺銀灰色電泳 | PATCH | 用159-1973的料 | 18A | 緊密包裝/自動篩選 |  |  |  | 業務
769-159 | 11410001DY101212 | RM-SM-FSP00060-B | CMS 2*5 |  | 0.16 |  | 不鏽鋼熱處理HV450-550 | 鈍化(鹽霧96H)(N971)+黑色電泳 | PATCH(對邊) | 用159-2560的料 | SUS410 |  |  |  |  | 業務
769-160 | 15044300CL000112 | RM-SM-FSP00211-B | 扭簧 0.45*7.09 |  | 0.039 |  | 無 | 清洗 |  | 用159-2134的料 | SUS304 | 外購件 |  |  |  | 業務
769-161 | 11180001BZ119422 | MSZ0JSLS00008500 | IMS/特殊 2*5(2.0) |  | 0.14 |  | HV400-500 | 黑鋅(三)+二次封閉處理(上漆) | NYLOK | 用159-602的料 | ☆ | 4.10-4.50 | 0.80-0.90 | JMF20 | 用095-409退鍍 | 1018A | 1.66 | 2007-03-07
Note on J4: gc15: 09/12/9業務楊曉絨下變更單要求改NYLOK顏色由咖啡紅改為藍色 2017/10/17李進輝郵件要求耐落位置由NYLOK(留1mm.涂3mm)改為NYLOK(留0.5mm.涂1.5mm)
Note on E5: GC工程6: 只回簽樣品
Note on G5: j: 06/4/21單重為0.091 06/6/12單重為0.088
Note on K5: yulinmufeng: 11/8/16業務部代麗娜下規格變更單，769-002取消與095-041共用，變更為與095-253共用
Note on G6: gc15: 06/8/3單重為0.076 06/8/7單重為0.08 06/8/15單重為0.071 06/8/15平均值為0.076
Note on I8: gc007: 2017/1/05業務魯明婧下變更單E1701004要求镀层黑鋅(三)+二次封閉處理改为黑色鋅鎳合金，代工厂一起变更
Note on J8: gc007: 2016/11/28常偉偉郵件要求增加耐落后上漆工藝，備注：外觀件 2017/11/23林楷勛下內部聯絡單要求取消上漆工藝
Note on D9: gc007: 2017/2/28黎清秀郵件要求由於車工的螺絲規格上描述只是"-5",所以也只能看出是需要車工的,但具體是車工幾刀,看不出來.所以,此料規格由IMS-4-5 2*5.8+1.2改為IMS-4-5A 2*5.8+1.2
Note on I9: gc007: 2017/6/1常偉偉郵件要求在系統和一欄表上增加上漆
Note on D10: gc007: 2017/2/28黎清秀郵件要求由於車工的螺絲規格上描述只是"-5",所以也只能看出是需要車工的,但具體是車工幾刀,看不出來.所以,此料規格由IMS-4-5 2*3.8+1.2改為IMS-4-5A 2*3.8+1.2
Note on I11: yulinmufeng: 2015/11/12劉雪梅下變更單E1511003要求表面處理由電泳黑變更為頭部PVD(黑),材質由SAE1018改為SUS410,法線間距由P0.20改為P0.15mm，代工廠一同變更. 2016/6/6李進輝要求 PVD在維達力製作，要加(N304) 2017/4/06簡子傑郵件要求黑色PVD指定在维达力(N304)做的取消，转发到科岳德(A018) 2019/9/11王沛郵件要求增加鈍化 2021/5/20王沛要求取消鈍化或鈍化改清洗
Note on I12: yulinmufeng: 2015/11/12劉雪梅下變更單E1511003要求表面處理由電泳黑變更為頭部PVD(黑),材質由SAE1018改為SUS410,法線間距由P0.20改為P0.15mm，代工廠一同變更. 2016/6/6李進輝要求 PVD在維達力製作，要加(N304) 2017/4/06簡子傑郵件要求黑色PVD指定在维达力(N304)做的取消，转发到科岳德(A018) 2019/9/11王沛郵件要求增加鈍化 2021/5/20王沛要求取消鈍化或鈍化改清洗
Note on H15: gc007: 2016/1/6王沛要求硬度由HRC40-50改為HRC44-52
Note on H16: gc007: 2016/1/6王沛要求硬度由HRC40-50改為HRC44-52
Note on M17: yulinmufeng: 2016/1/30刁文兵郵件要求在规格一览表及系统进行标注外观件螺絲
Note on J18: gc007: 2017/3/14常偉偉郵件要求增加上漆工藝，在製造規格標示“外觀件螺絲，鍍層不可有異色現象” 2017/11/23林楷勛下內部聯絡單要求取消上漆工藝
Note on H22: gc007: 2018/10/08王沛郵件要求启阳热处理改为不锈钢热处理，膜厚和盐雾时间没有标示的更新上去
Note on I22: yulinmufeng: 14/8/8業務陳麗麗下變更單E1408005要求此料加注：染黑打底，包裝改為500pcs每包，共用料一同變更 14/8/20李進輝要求染黑打底改為發黑
Note on M22: gc007: 2017/12/26趙小花下變更單E1712038要求最小包裝數量由2K變成1K一包，共用料不需變更
Note on H24: gc007: 2018/10/08王沛郵件要求启阳热处理改为不锈钢热处理，膜厚和盐雾时间没有标示的更新上去
Note on I24: yulinmufeng: 14/8/8業務陳麗麗下變更單E1408005要求此料加注：染黑打底，包裝改為500pcs每包，共用料一同變更 14/8/20李進輝要求染黑打底改為發黑
Note on J26: gc007: 2019/4/04孫麗雯下變更單E190407要求耐落改為咖啡紅耐落，共用料一起變更，其它不變。
Note on F27: gc007: 2017/10/23單重由0.079改為0.084
Note on I29: gc007: 2019/11/26簡瑞玲郵件要求打底由鎳底改為黑鎳打底
Note on M29: gc007: 2020/8/12赖奇伯下内部联络单要求真空包装改为緊密包裝
Note on M30: gc007: 2020/4/29孫麗雯下變更單E200450要求變更包裝方式為真空包裝(共用料一起變更) 2020/8/12赖奇伯下内部联络单要求真空包装改为緊密包裝
Note on M31: gc007: 2020/4/29孫麗雯下變更單E200451要求變更包裝方式為真空包裝(共用料一起變更) 2020/8/12赖奇伯下内部联络单要求真空包装改为緊密包裝
Note on M32: gc007: 2020/8/12赖奇伯下内部联络单要求真空包装改为緊密包裝
Note on I52: gc011: 2021/5/20王沛要求取消鈍化或鈍化改清洗
Note on I53: gc011: 2021/5/20王沛要求取消鈍化或鈍化改清洗
Note on J61: Administrator: 2022/8/08張振波郵件要求，經李世輝要求取消鎖定(台灣穩得(M072)),改為新康明製作 2024/9/19孫麗雯下變更單E240915要求 變更ND胶比例調整為9：1，主料038-4361與共用料一起變更，如附檔圖面
Note on J62: Administrator: 2022/8/08張振波郵件要求，經李世輝要求取消鎖定(台灣穩得(M072)),改為新康明製作 2024/9/19孫麗雯下變更單E240914要求 變更ND胶比例調整為9：1，共用料769-059一起變更 如附檔圖面
Note on J67: Administrator: 2022/8/08張振波郵件要求，經李世輝要求取消鎖定(台灣穩得(M072)),改為新康明製作 2024/9/19孫麗雯下變更單E240915要求 變更ND胶比例調整為9：1，主料038-4361與共用料一起變更，如附檔圖面
Note on J68: Administrator: 2022/8/08張振波郵件要求，經李世輝要求取消鎖定(台灣穩得(M072)),改為新康明製作 2024/9/19孫麗雯下變更單E240914要求 變更ND胶比例調整為9：1，共用料769-059一起變更 如附檔圖面
Note on M75: yulinmufeng: 2016/1/30刁文兵郵件要求在规格一览表及系统进行标注外观件螺絲
Note on D84: gc007: 2025/8/28孫儷雯下變更單E250821要求變更為-4施作，變更完成後，原工單取消重新生成，共用料（292-3335/769-081/769-110/860-113一起變更）
Note on I84: Administrator: 2023/8/28毛斌郵件要求增加鈍化(鹽霧96H)(N971)
Note on I85: Administrator: 2023/8/28毛斌郵件要求增加鈍化(鹽霧96H)(N971)
Note on I86: Administrator: 2023/8/28毛斌郵件要求增加鈍化(鹽霧96H)(N971)
Note on I87: Administrator: 2023/8/28毛斌郵件要求增加鈍化(鹽霧96H)(N971)
Note on I89: Administrator: 2023/8/28毛斌郵件要求增加鈍化(鹽霧96H)(N971)
Note on I90: gc007: 2023/9/11毛斌發郵件要求搓牙后热处理前增加清洗工艺
Note on J98: Administrator: 2022/8/08張振波郵件要求，經李世輝要求取消鎖定(台灣穩得(M072)),改為新康明製作 2024/9/19孫麗雯下變更單E240915要求 變更ND胶比例調整為9：1，主料038-4361與共用料一起變更，如附檔圖面
Note on J99: Administrator: 2022/8/08張振波郵件要求，經李世輝要求取消鎖定(台灣穩得(M072)),改為新康明製作 2024/9/19孫麗雯下變更單E240914要求 變更ND胶比例調整為9：1，共用料769-059一起變更 如附檔圖面
Note on D113: gc007: 2025/8/28孫儷雯下變更單E250821要求變更為-4施作，變更完成後，原工單取消重新生成，共用料（292-3335/769-081/769-110/860-113一起變更）
Note on I122: gc007: 2019/11/26簡瑞玲郵件要求打底由鎳底改為黑鎳打底 2020/1/10孫麗雯下變更單E200110要求變更包裝方式-->真空包 (避免因運送過程碰撞, 螺絲邊緣掉鍍層)
Note on M122: Administrator: 2023/5/12賴奇伯郵件要求后段的筛选移到电泳、pvd工站之前,并勾選check in(自動篩選)

## Sheet3
4.20-4.50H0.70-0.80
4.30-4.47H0.70-0.78
4.20-4.50H0.70-0.80
4.10-4.50H0.30-0.40
4.90-5.20H0.80-0.90
4.70-5.00H1.05-1.20
4.70-5.00H1.05-1.20
4.30-4.70H0.70-0.80
4.10-4.50H0.40-0.50
8.00-8.40H0.90-1.10
4.20-4.40H0.75-0.80
4.2-4.6 H0.9-1.0
4.20-4.60H0.90-1.00
4.30-4.50H0.70-0.80
6.80-7.00H0.45-0.55
4.30-4.50H0.70-0.80
4.20-4.50H0.40-0.50
4.20-4.60H0.70-0.80
6.70-7.00H0.45-0.55
4.20-4.60H0.90-1.00
4.10-4.50H0.45-0.55
4.20-4.60H0.70-0.80
4.20-4.60H0.70-0.80
4.20-4.60H0.40-0.50
3.10-3.50H0.40-0.50