## 
上 海 格 琳 電 子 有 限 公 司
規格料號一覽表
客戶編號 | 公司料號 | 客戶料號 | 規 格 | 回簽 | 单重(g) | 每100重量(g) | 热处理 | 電鍍 | 耐落 | 備注1 | 材質 | 備註2 | 打樣日期 | 打樣單號 | 量產承認日期 | 共用郵件
796-001 | 11180001BS100812 | MA00000QHG0 | IMS 1.4*2 |  | 0.033 |  | HV350-450 | 黑色鋅鎳合金 | NYLOK(防銹油) | 用159-975的料 | 18A | 鹽霧72H | 2012-03-30
796-002 | 11180001WN118882 | ZO-6052B0118001-N | IMS 1.6*2.5 |  | 0.043 |  | HV400-500 | 鎳 | PATCH(留0-0.35mm, 涂1.00+/-0.35mm) | 用017(5)-271的料 | 18A
796-003 | 11180001WN038792 | ZO-6052B0284701-N | ITS 1.2*1.5 |  | 0.043 |  | HV450-550 | 鎳 |  | 用017(12)-521的料 | 18A |  | 2013-09-09
796-004 | 11180001WN102772 | ZO-MS16025I060-N | IMS 1.6*2.5X |  | 0.035 |  | HV400-500 | 鎳 | NYLOK | 用017(5)-093的料 | 18A
796-005 | 11180001WN040112 | MISC18 | IMS-3 2.1*4 |  | 0.131 |  | HV450-550 | 鎳 |  |  | 18A |  | 2015-11-11
796-006 | 11152600WN100012 | 6052B0408801 | 六角柱M2*2+3+4.7 |  | 0.273 |  | 無HV | 鎳 | NYLOK |  | 1215 | 外購件
796-007 | 11152600WN100012 | ZO-6052B0408801-N | 六角柱M2*2+3+4.7 |  | 0.273 |  | 無HV | 鎳 | NYLOK | 用796-006的料 | 1215 | 外購件 |  |  |  | 業務
796-008 | 11180001WN145012 | MISC18-1 | IMS 2*3.5 |  | 0.101 |  | HV350-450 | 鎳 | PATCH(留0-1牙,涂1.6mm) | 用017(16)-662的料 | 18A |  |  |  |  | 業務
796-009 | 11180001BN137622 | MISC18-3 | IMS 2*3.5 |  | 0.087 |  | HV350-450 | 黑鎳 | PATCH |  | 18A |  | 2019-10-16 | Y13-191016012
796-010 | 11180001BN135322 | MISC18-2 | IMS 2*3.5 |  | 0.101 |  | HV350-450 | 黑鎳 | NYLOK | 用038-3033的料 | 18A |  |  |  |  | 業務
796-011 | 11410001CL102162 | ZO-6052B0508101-N | 法線CMS-7 2.5*6 |  | 0.21 |  | 不鏽鋼熱處理HV450-550 | 鈍化 | PATCH(留0-0.2mm,塗1.95±0.45mm min) | 用964-017的料 | SUS410 |  |  |  |  | 業務
796-012 | 11410001CL102152 | ZO-6052B0508201-N | 法線CMS-7 2.5*8 |  | 0.25 |  | 不鏽鋼熱處理HV450-550 | 鈍化 | PATCH(留0-0.2mm,塗1.95±0.45mm min) | 用964-016的料 | SUS410 |  |  |  |  | 業務
796-013 | 11180001BZ151872 | ZO-6052B0081901-N | IMS 2*4A |  | 0.135 |  | HV350-450 | 黑鋅(三)+二次封閉處理 | PATCH(留0-0.5mm不涂，涂2±0.4mm) | 用017(16)-014的料 | 18A | 自動篩選 |  |  |  | 業務
796-014 | 11410001CL102172 | ZO-6052B0508701-N | 法线梅花CMS-7 2.5*7.5 |  | 0.25 |  | 不鏽鋼熱處理HV450-550 | 鈍化 | PATCH(對邊,留0-0.2mm,塗1.95+/-0.45mm) | 用017(16)-498的料 | SUS410 |  |  |  |  | 業務
796-015 | 11410001CL102182 | ZO-6052B0508801-N | 法线梅花CMS-7 2.5*6 |  | 0.201 |  | 不鏽鋼熱處理HV450-550 | 鈍化 | PATCH(對邊,留0-0.2mm,塗1.95+/-0.45mm) | 用017(16)-499的料 | SUS410 |  |  |  |  | 業務
796-016 | 11410001PD102012 | ZO-6052B0508102-N | 法線CMS-7 2.5*6 |  | 0.21 |  | 不鏽鋼熱處理HV450-550 | 通體PVD(灰色) | PATCH(留0-0.2mm,塗1.95±0.45mm min) | 用964-019的料 | SUS410 |  |  |  |  | 業務
796-017 | 11410001PD102002 | ZO-6052B0508202-N | 法線CMS-7 2.5*8 |  | 0.25 |  | 不鏽鋼熱處理HV450-550 | 通體PVD(灰色) | PATCH(留0-0.2mm,塗1.95±0.45mm min) | 用964-018的料 | SUS410 |  |  |  |  | 業務
796-018 | 12070401WN000022 | ZO-MC000000300-N | ETW M1.5 |  | 0.02 |  | HRC40-50 | 鎳+防銹油 |  | 用032-004的料 | SK7 | 用條裝包裝方式出貨 |  |  |  | 業務
796-019 | 11180001BZ150462 | ZO-MA00002ECG0-N | IMS 1.2*1.3 |  | 0.022 |  | HV300-400 | 黑鋅(三) | PATCH | 用159-2221的料 | 18A |  |  |  |  | 業務
796-020 | 11180001ZN102912 | ZO-MA00002EAG0-N | 梅花IMS 1.4*3.5 |  | 0.055 |  | HV350-450 | 藍鋅(三) | PATCH | 用159-2219的料 | 18A |  |  |  |  | 業務
796-021 | 11180001WN144292 | ZO-MA00002E9H0-N | 梅花CMS/特殊 2*5.75 |  | 0.166 |  | HV300-400 | 研磨+鎳 | PATCH | 用159-2224的料 | 18A |  |  |  |  | 業務
796-022 | 15044400CL000102 | ZO-EC3BA000C00-N | 卡簧 0.8*10.2*7.48 |  | 0.105 |  | 無 | 清洗 |  | 用159-2225的料 | SUS304 |  |  |  |  | 業務
796-023 | 15044400CL000112 | ZO-EX3BA000100-N | 塔黃 0.25*2.7(中心徑)*5.6(中心徑)*5.35 |  | 0.018 |  | 無 | 清洗 |  | 用159-2226的料 | SUS304 |  |  |  |  | 業務
796-024 | 11410001CT100432 | ZO-6052B0612401-N | 法線IMS-7 2.5*9.6 |  | 0.28 |  | 不鏽鋼熱處理(HV450-550) | 鈍化 | PATCH(留0-0.2,塗1.95+/-0.45) | 用017(16)-647的料 | SUS410 |  |  |  |  | 業務
796-025 | 11410001CT100442 | ZO-6052B0612501-N | 法線IMS-7 2.5*6.6 |  | 0.2 |  | 不鏽鋼熱處理(HV450-550) | 鈍化 | PATCH(留0-0.2,塗1.95+/-0.45) | 用017(16)-649的料 | SUS410 |  |  |  |  | 業務
796-026 | 11410001PD102792 | ZO-6052B0612402-N | 法線IMS-7 2.5*9.6 |  | 0.276 |  | 不鏽鋼熱處理(HV450-550) | 通體PVD(Nouvelle銀色)(參照色板) | PATCH(留0-0.2,塗1.95+/-0.45) | 用017(16)-648的料 | SUS410 |  |  |  |  | 業務
796-027 | 11410001PD102802 | ZO-6052B0612502-N | 法線IMS-7 2.5*6.6 |  | 0.2 |  | 不鏽鋼熱處理(HV450-550) | 通體PVD(Nouvelle銀色)(參照色板) | PATCH(留0-0.2,塗1.95+/-0.45) | 用017(16)-650的料 | SUS410 |  |  |  |  | 業務
796-028 | 11410001CT100482 | ZO-6052B0615601-N | 法線CMS-7 2.5*9 |  | 0.26 |  | 不鏽鋼熱處理(HV450-550) | 鈍化 | PATCH(留0-0.2,塗1.95+/-0.45) | 用017(16)-656的料 | SUS410 |  |  |  |  | 業務
796-029 | 11410001CT100472 | ZO-6052B0615501-N | 法線CMS-7 2.5*6 |  | 0.198 |  | 不鏽鋼熱處理(HV450-550) | 鈍化 | PATCH(留0-0.2,塗1.95+/-0.45) | 用017(16)-655的料 | SUS410 |  |  |  |  | 業務
796-030 | 11410001CT100462 | ZO-6052B0615401-N | 法線IMS-7 2.5*9.4 |  | 0.272 |  | 不鏽鋼熱處理(HV450-550) | 鈍化 | PATCH(留0-0.2,塗1.95+/-0.45) | 用017(16)-653的料 | SUS410 |  |  |  |  | 業務
796-031 | 11410001CT100452 | ZO-6052B0615301-N | 法線IMS-7 2.5*7.5 |  | 0.24 |  | 不鏽鋼熱處理(HV450-550) | 鈍化 | PATCH(留0-0.2,塗1.95+/-0.45) | 用017(16)-651的料 | SUS410 |  |  |  |  | 業務
796-032 | 11410001PD102822 | ZO-6052B0615402-N | 法線IMS-7 2.5*9.4 |  | 0.27 |  | 不鏽鋼熱處理(HV450-550) | 通體PVD(Nouvelle銀色)(參照色板) | PATCH(留0-0.2,塗1.95+/-0.45) | 用017(16)-654的料 | SUS410 |  |  |  |  | 業務
796-033 | ZO-6052B0615302-N | ZO-6052B0615302-N | 法線IMS-7 2.5*7.5 |  | 0.24 |  | 不鏽鋼熱處理(HV450-550) | 通體PVD(Nouvelle銀色)(參照色板) | PATCH(留0-0.2,塗1.95+/-0.45) | 用017(16)-652的料 | SUS410 |  |  |  |  | 業務
796-034 | 11410001PD103392 | ZO-6052B0644501-N | 法線梅花CMS-7 2.5*8 |  | 0.26 |  | 不鏽鋼熱處理HV450-550 | 通體PVD(Mineral silver 偏灰黑色)(参照色板) | PATCH(留0-0.2mm,塗1.95±0.45mm) | 用964-016改颜色 | SUS410 | 自動篩選 | 2021-11-09 | Y13-220218005
796-035 | 11410001PD103402 | ZO-6052B0644401-N | 法線梅花CMS-7 2.5*6 |  | 0.214 |  | 不鏽鋼熱處理HV450-550 | 通體PVD(Mineral silver 偏灰黑色)(參照色板) | PATCH(留0-0.2mm,塗1.95±0.45mm) | 用964-017改顏色 | SUS410 | 自動篩選 | 2021-11-09 | Y13-220218006
796-036 | 11410001PD103582 | ZO-6052B0615602-N | 法線CMS-7 2.5*9 |  | 0.26 |  | 不鏽鋼熱處理(HV450-550) | 通體PVD(Nouvelle銀色) | PATCH(留0-0.2,塗1.95+/-0.45) | 用017(16)-735的料 | SUS410 |  |  |  |  | 業務
796-037 | 11410001PD103572 | ZO-6052B0615502-N | 法線CMS-7 2.5*6 |  | 0.198 |  | 不鏽鋼熱處理(HV450-550) | 通體PVD(Nouvelle銀色) | PATCH(留0-0.2,塗1.95+/-0.45) | 用017(16)-734的料 | SUS410 |  |  |  |  | 業務
796-038 | 11410001DY101362 | ZO-6052B0718301-N | CMS-7 2.5*8.5 | A01 | 0.262 |  | 不鏽鋼熱處理HV450-550 | 研磨+電泳(Nouvelle silver) | PATCH(咖啡紅,留0-0.2,塗1.95+/-0.45) | 用017(16)-827的料 | SUS410 | 自動篩選 |  |  |  | 業務
796-039 | 11410001DY101352 | ZO-6052B0718201-N | CMS-7 2.5*10.3 | A01 | 0.298 |  | 不鏽鋼熱處理HV450-550 | 研磨+電泳(Nouvelle silver) | PATCH(咖啡紅,留0-0.2,塗1.95+/-0.45) | 用017(16)-826的料 | SUS410 | 自動篩選 |  |  |  | 業務
796-040 | 11410001DY101272 | ZO-6052B0612403-N | CMS-7 2.5*9.6 | A01 | 0.28 |  | 不鏽鋼熱處理HV450-550 | 研磨+電泳(Pike silver) | PATCH(留0-0.2,塗1.95+/-0.45) | 用017(16)-814的料 | SUS410 | 自動篩選 |  |  |  | 業務
796-041 | 11410001DY101282 | ZO-6052B0612404-N | CMS-7 2.5*9.6 | A01 | 0.281 |  | 不鏽鋼熱處理HV450-550 | 研磨+電泳(Nouvelle silver) | PATCH(留0-0.2,塗1.95+/-0.45) | 用017(16)-815的料 | SUS410 | 自動篩選 |  |  |  | 業務
796-042 | 11410001DY101292 | ZO-6052B0612503-N | CMS-7 2.5*6.6 | A01 | 0.21 |  | 不鏽鋼熱處理HV450-550 | 研磨+電泳(Pike silver) | PATCH(留0-0.2,塗1.95+/-0.45) | 用017(16)-816的料 | SUS410 | 自動篩選 |  |  |  | 業務
796-043 | 11410001DY101302 | ZO-6052B0612504-N | CMS-7 2.5*6.6 | A01 | 0.21 |  | 不鏽鋼熱處理HV450-550 | 研磨+電泳(Nouvelle silver) | PATCH(留0-0.2,塗1.95+/-0.45) | 用017(16)-817的料 | SUS410 | 自動篩選 |  |  |  | 業務
796-044 | 11410001DY101312 | ZO-6052B0615303-N | CMS-7 2.5*7.5 | A01 | 0.238 |  | 不鏽鋼熱處理HV450-550 | 研磨+電泳(Pike silver) | PATCH(留0-0.2,塗1.95+/-0.45) | 用017(16)-818的料 | SUS410 | 自動篩選 |  |  |  | 業務
796-045 | 11410001DY101322 | ZO-6052B0615304-N | CMS-7 2.5*7.5 | A01 | 0.238 |  | 不鏽鋼熱處理HV450-550 | 研磨+電泳(Nouvelle silver) | PATCH(留0-0.2,塗1.95+/-0.45) | 用017(16)-819的料 | SUS410 | 自動篩選 |  |  |  | 業務
796-046 | 11410001DY101332 | ZO-6052B0615403-N | CMS-7 2.5*9.4 | A01 | 0.281 |  | 不鏽鋼熱處理HV450-550 | 研磨+電泳(Pike silver) | PATCH(留0-0.2,塗1.95+/-0.45) | 用017(16)-820的料 | SUS410 | 自動篩選 |  |  |  | 業務
796-047 | 11410001DY101342 | ZO-6052B0615404-N | CMS-7 2.5*9.4 | A01 | 0.281 |  | 不鏽鋼熱處理HV450-550 | 研磨+電泳(Nouvelle silver) | PATCH(留0-0.2,塗1.95+/-0.45) | 用017(16)-821的料 | SUS410 | 自動篩選 |  |  |  | 業務
796-048 | 11410001DY101242 | ZO-6052B0615504-N | CMS-7 2.5*6 | A01 | 0.2 |  | 不鏽鋼熱處理HV450-550 | 研磨+電泳(Nouvelle silver) | PATCH(留0-0.2,塗1.95+/-0.45) | 用964-040的料 | SUS410 | 自動篩選 |  |  |  | 業務
796-049 | 11410001DY101262 | ZO-6052B0615604-N | CMS-7 2.5*9 | A01 | 0.271 |  | 不鏽鋼熱處理HV450-550 | 研磨+電泳(Nouvelle silver) | PATCH(留0-0.2,塗1.95+/-0.45) | 用964-042的料 | SUS410 | 自動篩選 |  |  |  | 業務
796-050 | 11410001CL102222 | ZO-6052B0726302-N | 法線CMS-5A 2.5*7 | A01 | 0.198 |  | 不鏽鋼熱處理HV450-550 | 清洗 | PATCH(留0-0.2mm,塗1.95+/-0.45mm) | 用017(16)-830的料 | SUS410 |  |  |  |  | 業務
796-051 | 11410001DY101232 | ZO-6052B0615503-N | CMS-7 2.5*6 |  | 0.2 |  | 不鏽鋼熱處理HV450-550 | 研磨+电泳(Pike silver) | PATCH(留0-0.2,涂1.95+/-0.45) | 用964-039的料 | SUS410 | 自動篩選 |  |  |  | 業務
796-052 | 11410001DY101252 | ZO-6052B0615603-N | CMS-7 2.5*9 |  | 0.272 |  | 不鏽鋼熱處理HV450-550 | 研磨+电泳(Pike silver) | PATCH(留0-0.2,涂1.95+/-0.45) | 用964-041的料 | SUS410 | 自動篩選 |  |  |  | 業務
796-053 | 11410001DY101642 | ZO-6052B0726301-N | 法線CMS-5A 2.5*7 | A01 | 0.198 |  | 不鏽鋼熱處理HV450-550 | 銀色電泳 | PATCH(留0-0.2mm,塗1.95+/-0.45mm) | 用017(16)-799的料 | SUS410 |  |  |  |  | 業務
796-054 | 14152400WN000342 | ZO-6052B0775501-N | PIN M1.6*4.7 |  | 0.289 |  | 無 | 鎳(膜厚3μm min) |  | 用017(16)-897的料 | 1215
796-055 | 14152400WN000352 | ZO-6052B0775601-N | PIN M1.6*6.35 |  | 0.703 |  | 無 | 鎳(膜厚3μm min) |  | 用017(16)-898的料 | 1215
796-056 | 11410001DY101682 | ZO-6052B0769201-N | CMS-7 2.5*6.5 |  | 0.218 |  | 不銹鋼熱處理HV450-550 | 冰川銀電泳(Glacier silver) | PATCH(留0-0.2,塗1.95+0.45/-0.15) | 用017(16)-884的料 | SUS410 |  |  |  |  | 業務
796-057 | 11410001DY101692 | ZO-6052B0769601-N | CMS-7 2.5*8.7 |  | 0.269 |  | 不銹鋼熱處理HV450-550 | 冰川銀電泳(Glacier Silver) | PATCH(留0-0.2mm,塗1.95+/-0.45mm) | 用017(16)-885的料 | SUS410 |  |  |  |  | 業務
796-058 | 14152400WN000352 | 6052B0775601 | PIN M1.6*6.35 |  | 0.703 |  | 無 | 鎳(膜厚3μm min) |  | 用017(16)-898的料 | 1215 |  |  |  |  | 業務
796-059 | 14152400WN000342 | 6052B0775501 | PIN M1.6*4.7 |  | 0.289 |  | 無 | 鎳(膜厚3μm min) |  | 用017(16)-897的料 | 1215 |  |  |  |  | 業務
796-060 | 11410001PD104882 | ZO-6052B0726303-N | 法線CMS-5A 2.5*7 | A01 | 0.198 |  | 不鏽鋼熱處理HV450-550 | 通體PVD(大气蓝色) | PATCH(留0-0.2mm,塗1.95+/-0.45mm) | 用017(16)-934的料 | SUS410 |  |  |  |  | 業務
796-061 | 11410001PD105772 | ZB-OB57909A-D014-L-N | IMS/特殊 2*5.2 |  | 0.1 |  | 不锈钢热处理HV450-550 | PVD(通体，冰川银)（盐雾48H无红锈） | NYLOK(咖啡红对边，留0牙,涂2牙以上)(一入扭力≤1.2kgf.cm,一出扭力≥0.18kgf.cm,五出扭力≥0.08kgf.cm) |  | SUS410 |  | 2025-07-04 | Y13-250704005 | 2025-07-17
796-062 | 11410001PD105782 | ZB-OB57909A-D014-E-N | IMS/特殊 2*5.2 |  | 0.1 |  | 不锈钢热处理HV450-550 | PVD(通体，流星银)（盐雾48H无红锈） | NYLOK(咖啡红对边，留0牙,涂2牙以上)(一入扭力≤1.2kgf.cm,一出扭力≥0.18kgf.cm,五出扭力≥0.08kgf.cm) |  | SUS410
796-063 | 11410001PD105792 | ZB-OB57909A-D014-U-N | IMS/特殊 2*5.2 |  | 0.1 |  | 不锈钢热处理HV450-550 | PVD(通体，星光蓝)（盐雾48H无红锈） | NYLOK(咖啡红对边，留0牙,涂2牙以上)(一入扭力≤1.2kgf.cm,一出扭力≥0.18kgf.cm,五出扭力≥0.08kgf.cm) |  | SUS410
796-064 | 11410001PD105802 | ZB-OB57909A-D014-D-N | IMS/特殊 2*5.2 |  | 0.1 |  | 不锈钢热处理HV450-550 | PVD(通体，撒哈拉银)（盐雾48H无红锈） | NYLOK(咖啡红对边，留0牙,涂2牙以上)(一入扭力≤1.2kgf.cm,一出扭力≥0.18kgf.cm,五出扭力≥0.08kgf.cm) |  | SUS410
796-065 | 11410001PD105812 | ZB-OB57909A-D015-L-N | IMS-4-5B 2*3.4+2.8 |  | 0.128 |  | 不锈钢热处理HV450-550 | PVD(通体，冰川银) | NYLOK(对边，留0-1牙,涂3牙以上)(一入扭力≤2.04kgf.cm,一出扭力≥0.2kgf.cm,五出扭力≥0.1kgf.cm) |  | SUS410 |  | 2025-07-04 | Y13-250704006 | 2025-07-17
796-066 | 11410001PD105822 | ZB-OB57909A-D015-E-N | IMS-4-5B 2*3.4+2.8 |  | 0.128 |  | 不锈钢热处理HV450-550 | PVD(通体，流星银) | NYLOK(对边，留0-1牙,涂3牙以上)(一入扭力≤2.04kgf.cm,一出扭力≥0.2kgf.cm,五出扭力≥0.1kgf.cm) |  | SUS410
796-067 | 11410001PD105832 | ZB-OB57909A-D015-U-N | IMS-4-5B 2*3.4+2.8 |  | 0.128 |  | 不锈钢热处理HV450-550 | PVD(通体，星光蓝) | NYLOK(对边，留0-1牙,涂3牙以上)(一入扭力≤2.04kgf.cm,一出扭力≥0.2kgf.cm,五出扭力≥0.1kgf.cm) |  | SUS410
796-068 | 11410001PD105842 | ZB-OB57909A-D015-D-N | IMS-4-5B 2*3.4+2.8 |  | 0.128 |  | 不锈钢热处理HV450-550 | PVD(通体，撒哈拉银) | NYLOK(对边，留0-1牙,涂3牙以上)(一入扭力≤2.04kgf.cm,一出扭力≥0.2kgf.cm,五出扭力≥0.1kgf.cm) |  | SUS410
796-069 | 11410001PD105752 | ZO-OBU7911A-D017-D-N | IMS/特殊 2*3.3 |  | 0.075 |  | 不锈钢热处理HV450-550 | PVD(通体，沙漠金Silk Sand)(盐雾48H无红锈) | NYLOK(留0，涂1牙以上)(一入扭力≤0.16kgf.cm,一出扭力≥0.035kgf.cm,五出扭力≥0.02kgf.cm) | 用1141-637的料 | SUS410 |  |  |  |  | 業務
796-070 | 11410001PD105762 | ZO-OBU7911A-D017-E-N | IMS/特殊 2*3.3 |  | 0.075 |  | 不锈钢热处理HV450-550 | PVD(通体，日蚀灰Eclipse Gray)(盐雾48H无红锈) | NYLOK(留0，涂1牙以上)(一入扭力≤0.16kgf.cm,一出扭力≥0.035kgf.cm,五出扭力≥0.02kgf.cm) | 用1141-638的料 | SUS410 |  |  |  |  | 業務
796-071 | 11410001PD105732 | ZO-OBU7911A-D018-D-N | IMS/特殊 2*5 |  | 0.095 |  | 不锈钢热处理HV450-550 | PVD(通体，沙漠金Silk Sand)(盐雾48H无红锈) | NYLOK(一入扭力≤0.85kgf.cm,一出扭力≥0.1kgf.cm,五出扭力≥0.05kgf.cm) | 用1141-639的料 | SUS410 |  |  |  |  | 業務
796-072 | 11410001PD105742 | ZO-OBU7911A-D018-E-N | IMS/特殊 2*5 |  | 0.095 |  | 不锈钢热处理HV450-550 | PVD(通体，日蚀灰Eclipse Gray)(盐雾48H无红锈) | NYLOK(一入扭力≤0.85kgf.cm,一出扭力≥0.1kgf.cm,五出扭力≥0.05kgf.cm) | 用1141-640的料 | SUS410 |  |  |  |  | 業務
796-073 | 12650401WN000142 | ZO-OBU7911A-D015-N | ETW M1.7(條裝) |  | 0.028 |  | HRC40-50 | 鎳 |  | 用159-493的料 | 彈簧鋼(65MN) |  |  |  |  | 業務
796-074 | 12070401WN000082 | ZO-OB57909A-D016-N | ETW M1.9 |  | 0.027 |  | 有 | 鎳 |  | 用038-3909的料 | SK7 |  |  |  |  | 工程
796-075 | 11410001PD105852 | ZO-OBU7911A-D018-B-N | IMS/特殊 2*5 |  | 0.095 |  | 不锈钢热处理HV450-550 | PVD(通体，宝石蓝Stone Blue)(盐雾48H无红锈) | NYLOK(一入扭力≤0.85kgf.cm,一出扭力≥0.1kgf.cm,五出扭力≥0.05kgf.cm) | 11180001DY100922 | 18A | 用1141-639 改电泳颜色
796-076 | 11410001PD105862 | ZO-OBU7911A-D017-B-N | IMS/特殊 2*3.3 |  | 0.075 |  | 不锈钢热处理HV450-550 | PVD(通体，宝石蓝Stone Blue)(盐雾48H无红锈) | NYLOK(留0，涂1牙以上)(一入扭力≤0.16kgf.cm,一出扭力≥0.035kgf.cm,五出扭力≥0.02kgf.cm) | 11180001DY100932 | 18A | 以下这颗料，用1141-637 改电泳颜色
796-077 | 12070401WN000022 | Z0-6052A0018801-N | ETW M1.5 |  | 0.02 |  | HRC44-52 | 鎳+防銹油 |  | 用032-004的料 | SK7 | 用條裝包裝方式出貨 |  |  |  | 業務
796-078 | 11180001BZ154792 | ZO-MK0000020G0-N | 梅花IMS 1.6*3.5 |  | 0.062 |  | HV350-450 | 黑鋅(三) | PATCH(留0.3mm,涂1.4mm) | 用159-2756的料 | 18A |  |  |  |  | 業務
796-079 | 11180001WN144272 | ZO-MA00002FXG0-N | 梅花IMS 2*4 |  | 0.126 |  | HV350-450 | 鎳 | PATCH | 用159-2215的料 | 18A |  |  |  |  | 業務
796-080 | 11180001ZN103762 | ZO-MA0000370G0-N | IMS-4A 1.2*1.2 |  | 0.04 |  | HV350-450 | 藍鋅(三) | PATCH | 用159-2608的料 | 18A |  |  |  |  | 業務
796-081 | 11180001BN138482 | ZO-MA00002FOG0-N | 梅花IMS-4A 1.6*1.5 |  | 0.102 |  | HV350-450 | 黑鎳 | PATCH | 用159-2214的料 | 18A |  |  |  |  | 業務
796-082 | 11180001YZ100682 | ZO-MA00002FNG0-N | 梅花IMS 2*3 |  | 0.13 |  | HV350-450 | 金黃鋅(三) | PATCH | 用159-2216的料 | 18A |  |  |  |  | 業務
796-083 | 11180001BZ150462 | ZO-MA00002MCG0-N | IMS 1.2*1.3 |  | 0.022 |  | HV300-400 | 黑鋅(三) | PATCH | 用159-2221的料 | 18A |  |  |  |  | 業務
796-084 | 11180001BZ154792 | ZO-MK0000020G0-N | 梅花IMS 1.6*3.5 |  | 0.062 |  | HV350-450 | 黑鋅(三) | PATCH(留0.3mm,涂1.4mm) | 用159-2756的料 | 18A |  |  |  |  | 業務
796-085 | 11410001PD105702 | ZO-MK000004UH0-N | 法线梅花IMS/特殊 2*5.8（2.5） |  | 0.158 |  | 不锈钢热处理HV450-550 | 头部PVD（银色） | PATCH(留0mm,涂1.6mm) | 用159-2940的料 | SUS410 |  |  |  |  | 業務
796-086 | 11410001PD105712 | ZO-MK000004TH0-N | 法线梅花IMS/特殊 2*5.8（2.5） |  | 0.158 |  | 不锈钢热处理HV450-550 | 头部PVD（黑色） | PATCH(留0mm,涂1.6mm) | 用159-2941的料 | SUS410 |  |  |  |  | 業務
796-087 | 11180001BN138482 | ZO-MA00002F0G0-N | 梅花IMS-4A 1.6*1.5 |  | 0.102 |  | HV350-450 | 黑鎳 | PATCH | 用159-2214的料 | 18A | [5 empty] | 44077 | Y13-200903009
796-088 | 11410001PD106242 | ZO-6052B0854001-N | IMS-4-5B 2*3.45+7.05 | A01 | 0.75 |  | 不锈钢热处理HV450-550 | 喷砂+通体PVD(雾黑) | PATCH (留2牙，涂4牙） | 用017(16)-1050的料 | SUS410
796-089 | 11410001PD106252 | ZO-6052B0854002-N | IMS-4-5B 2*3.45+7.05 | A01 | 0.75 |  | 不锈钢热处理HV450-550 | 喷砂+通体PVD(银色) | PATCH (留2牙，涂4牙） | 用017(16)-1056的料 | SUS410
796-090 | 12070401WN000022 | ZO-6052A0018801-N | ETW M1.5 |  | 0.02 |  | HRC44-52 | 鎳+防銹油 |  | 用032-004的料 | SK7
796-091 | 11410001PD106282 | ZO-OBU7911A-D017-X-N | IMS/特殊 2*3.3(1.90) |  | 0.075 |  | 不锈钢热处理HV450-550 | PVD(头部,深咖色)(盐雾24H无红锈) | PATCH(留0，涂1牙以上)(一入扭力≤0.16kgf.cm,一出扭力≥0.035kgf.cm,五出扭力≥0.02kgf.cm) | 参考1141-637改PVD | SUS410
796-092 | 11410001PD106292 | ZO-OBU7911A-D018-X-N | IMS/特殊 2*5(1.95) |  | 0.095 |  | 不锈钢热处理HV450-550 | PVD(头部,深咖色)(盐雾48H无红锈) | PATCH(一入扭力≤0.85kgf.cm,一出扭力≥0.1kgf.cm,五出扭力≥0.05kgf.cm) | 参考1141-639改PVD | SUS410
Note on J5: gc007: 2019/1/17陳麗麗下變更單E190140要求耐落變更為PATCH(留0-0.35mm, 涂1.00+/-0.35mm)，共用料一起變更
Note on G8: gc15: 06/7/04單重為0.032 06/8/9單重為0.034
Note on K11: Administrator: 2022/3/24張夢夢下變更單E220319要求017(16)-662取消与095-815共用,另建新料,耐落涂覆范围由NYLOK（留0，涂1.5mm）变更为NYLOK(留0-1牙，涂1.6mm)共用料480-368 088-382 796-008一起变更
Note on D14: gc007: 2021/5/21陳麗麗下變更單E210524要求規格由“特殊”改為“-7”，共用料一起變更
Note on D15: gc007: 2021/5/21陳麗麗下變更單E210523要求規格由“特殊”改為“-7”，共用料一起變更
Note on K16: yulinmufeng: 2022/7/26張夢夢下變更單E220724要求取消与159-876共用，与017(16)-014建共用，其中159-876下面的共用料216-328，369-071，480-272，601-012，964-025，098-360，098-402，695-048，1116-048，017(11)-180，017(12)-406，017(16)-548，017(16)-083，017(15)-062，017(20)-004，796-013，017（15）-046一起变更
Note on D17: gc007: 2021/5/21陳麗麗下變更單E210527要求規格由“特殊”改為“-7”，共用料一起變更
Note on D18: gc007: 2021/5/21陳麗麗下變更單E210528要求規格由“特殊”改為“-7”，共用料一起變更
Note on D19: gc007: 2021/5/21陳麗麗下變更單E210526要求規格由“特殊”改為“-7”，共用料一起變更
Note on I19: gc011: 2021/5/20王沛要求取消鈍化或鈍化改清洗
Note on D20: gc007: 2021/5/21陳麗麗下變更單E210525要求規格由“特殊”改為“-7”，共用料一起變更
Note on I20: gc011: 2021/5/20王沛要求取消鈍化或鈍化改清洗
Note on M21: YlmF: 2010/9/17業務李萬妮下變更單要求包裝現在的散裝改為條裝包裝
Note on I24: Administrator: 2021/10/14毛斌郵件許忠要求熱處理後增加研磨工藝
Note on D37: Administrator: 2022/3/29孫麗雯下變更單E220324要求十字改為梅花 如附件圖面變更.規格改為法線梅花CMS-7 2.5*8沖針44021220046-S改為44061220060-S
Note on M37: Administrator: 2023/5/12賴奇伯郵件要求后段的筛选移到电泳或pvd工站之前,并勾選check in(自動篩選)
Note on O37: Administrator: 之前的Y13-211109016
Note on D38: Administrator: 2022/3/29孫麗雯下變更單E220323要求十字改為梅花 如附件圖面變更.規格改為法線梅花CMS-7 2.5*6沖針44021220046-S改為44061220060-S
Note on M38: Administrator: 2023/5/12賴奇伯郵件要求后段的筛选移到电泳或pvd工站之前,并勾選check in(自動篩選)
Note on O38: Administrator: 之前的Y13-211109018
Note on K41: Administrator: 23/10/24孫麗雯下變更單E231013要求取消法線鍍層變更為電泳，變更為共用017(16)-827
Note on O41: Administrator: 2023/7/24孫麗雯下變更單E230721要求耐落由對邊NY變更為單邊NY 變更前Y13-230517006
Note on K42: Administrator: 23/10/24孫麗雯下變更單E231012要求取消法線鍍層變更為電泳，變更為共用017(16)-826
Note on O42: Administrator: 2023/7/24孫麗雯下變更單E230720要求耐落由對邊NY變更為單邊NY 變更前Y13-230517007
Note on D53: Administrator: 2024/3/22王沛郵件要求此料改為-5A.規格法線CMS-7 2.5*7改為法線CMS-5A 2.5*7
Note on I53: gc007: 2024/3/21張夢夢下變更單E240311要求镀层变更为电泳，其余不变，共用料796-053，480-409一起变更，共用料796-050，017(16)-830，480-410，1004-013不变，并继续使用原产品编号11410001CL102222
Note on D56: Administrator: 2024/3/22王沛郵件要求此料改為-5A.規格法線CMS-7 2.5*7改為法線CMS-5A 2.5*7
Note on I56: Administrator: 2024/3/21張夢夢下變更單E240311要求镀层变更为电泳，其余不变，共用料796-053，480-409一起变更，共用料796-050，017(16)-830，480-410，1004-013不变，并继续使用原产品编号11410001CL102222
Note on C57: Administrator: 2024/7/31 孙丽雯下变更单E240719 变更料号为：ZO-6052B0775501-N，英业达料号6052B0775501与其共用，并做主料，按附檔圖面增加头上凹槽尺寸要求
Note on D57: gc007: 2024/6/3王沛郵件客戶更新圖面要求更改尺寸，总长改为4.60-4.80 牙径改为2.75-2.85
Note on C58: Administrator: 2024/7/31 孙丽雯下变更单E240718 变更料号为：ZO-6052B0775601-N，英业达料号6052B0775601与其共用，并做主料，按附檔圖面增加头上凹槽尺寸要求
Note on D58: gc007: 2024/6/3王沛郵件客戶更新圖面要求更改尺寸，总长改为6.25-6.45 牙径改为2.75-2.85
Note on D61: gc007: 2024/6/3王沛郵件客戶更新圖面要求更改尺寸，总长改为6.25-6.45 牙径改为2.75-2.85
Note on D62: gc007: 2024/6/3王沛郵件客戶更新圖面要求更改尺寸，总长改为4.60-4.80 牙径改为2.75-2.85
Note on B64: gc007: 2025/11/17张梦梦下发变更单E251121要求1.材质由18A变更为SUS410, 镀层由电泳 变更为PVD(颜色分别如下).热处理标准随着变更. 2.耐落颜色由蓝色变更为咖啡红色.如附档图面，共用料1134-013一起变更
Note on J64: gc007: 2025/12/23王沛要求耐落扭力更改为一入1.2(max) 一出0.18(min) 五出0.08(min)
Note on B65: gc007: 2025/11/17张梦梦下发变更单E251122要求1.材质由18A变更为SUS410, 镀层由电泳 变更为PVD(颜色分别如下).热处理标准随着变更. 2.耐落颜色由蓝色变更为咖啡红色.如附档图面，共用料1134-017一起变更
Note on J65: gc007: 2025/12/23王沛要求耐落扭力更改为一入1.2(max) 一出0.18(min) 五出0.08(min)
Note on B66: gc007: 2025/11/17张梦梦下发变更单E251123要求1.材质由18A变更为SUS410, 镀层由电泳 变更为PVD(颜色分别如下).热处理标准随着变更. 2.耐落颜色由蓝色变更为咖啡红色.如附档图面，共用料1134-019一起变更
Note on J66: gc007: 2025/12/23王沛要求耐落扭力更改为一入1.2(max) 一出0.18(min) 五出0.08(min)
Note on B67: gc007: 2025/11/17张梦梦下发变更单E251124要求1.材质由18A变更为SUS410, 镀层由电泳 变更为PVD(颜色分别如下).热处理标准随着变更. 2.耐落颜色由蓝色变更为咖啡红色.如附档图面，共用料1134-015一起变更
Note on I67: Administrator: 205/12/31张梦梦下变更单E251233要求：螺丝颜色描述由撒哈拉金变更为撒哈拉银
Note on J67: gc007: 2025/12/23王沛要求耐落扭力更改为一入1.2(max) 一出0.18(min) 五出0.08(min)
Note on B68: gc007: 2025/11/17张梦梦下发变更单E251125要求1.材质由18A变更为SUS410, 镀层由电泳 变更为PVD(颜色分别如下).热处理标准随着变更，共用料1134-014一起变更 2025/11/26张梦梦下发变更单E251137要求 1.头厚由0.35-0.45变更为0.40-0.45 2.头下长由6.05-6.35变更为6.05-6.20 3.槽宽由1.1-1.3变更为1.15-1.25 4.牙纹长由3.3-3.5变更为3.35-3.55. 5.膜厚由0.4um以上变更为2-3um，共用料1134-014一起变更
Note on D68: Administrator: 2026/1/19王沛邮件要求制造规格打头后，头部边缘要车加工，确保真圆度并把规格改为IMS-4-5B 2*3.4+2.8
Note on F68: Administrator: 預估
Note on J68: gc007: 2025/12/23王沛要求耐落扭力更改为一入2.04(max) 一出0.2(min) 五出0.1(min)
Note on B69: gc007: 2025/11/17张梦梦下发变更单E251126要求1.材质由18A变更为SUS410, 镀层由电泳 变更为PVD(颜色分别如下).热处理标准随着变更，共用料1134-018一起变更 2025/11/26张梦梦下发变更单E251138要求 1.头厚由0.35-0.45变更为0.40-0.45 2.头下长由6.05-6.35变更为6.05-6.20 3.槽宽由1.1-1.3变更为1.15-1.25 4.牙纹长由3.3-3.5变更为3.35-3.55. 5.膜厚由0.4um以上变更为2-3um，共用料1134-018一起变更
Note on D69: Administrator: 2026/1/19王沛邮件要求制造规格打头后，头部边缘要车加工，确保真圆度并把规格改为IMS-4-5B 2*3.4+2.8
Note on F69: Administrator: 預估
Note on J69: gc007: 2025/12/23王沛要求耐落扭力更改为一入2.04(max) 一出0.2(min) 五出0.1(min)
Note on B70: gc007: 2025/11/17张梦梦下发变更单E251127要求1.材质由18A变更为SUS410, 镀层由电泳 变更为PVD(颜色分别如下).热处理标准随着变更，共用料1134-020一起变更 2025/11/26张梦梦下发变更单E251139要求 1.头厚由0.35-0.45变更为0.40-0.45 2.头下长由6.05-6.35变更为6.05-6.20 3.槽宽由1.1-1.3变更为1.15-1.25 4.牙纹长由3.3-3.5变更为3.35-3.55. 5.膜厚由0.4um以上变更为2-3um，共用料1134-020一起变更
Note on D70: Administrator: 2026/1/19王沛邮件要求制造规格打头后，头部边缘要车加工，确保真圆度并把规格改为IMS-4-5B 2*3.4+2.8
Note on F70: Administrator: 預估
Note on J70: gc007: 2025/12/23王沛要求耐落扭力更改为一入2.04(max) 一出0.2(min) 五出0.1(min)
Note on B71: gc007: 2025/11/17张梦梦下发变更单E251128要求1.材质由18A变更为SUS410, 镀层由电泳 变更为PVD(颜色分别如下).热处理标准随着变更，共用料1134-016一起变更 2025/11/26张梦梦下发变更单E251140要求 1.头厚由0.35-0.45变更为0.40-0.45 2.头下长由6.05-6.35变更为6.05-6.20 3.槽宽由1.1-1.3变更为1.15-1.25 4.牙纹长由3.3-3.5变更为3.35-3.55. 5.膜厚由0.4um以上变更为2-3um，共用料1134-016一起变更
Note on D71: Administrator: 2026/1/19王沛邮件要求制造规格打头后，头部边缘要车加工，确保真圆度并把规格改为IMS-4-5B 2*3.4+2.8
Note on F71: Administrator: 預估
Note on I71: Administrator: 205/12/31张梦梦下变更单E251234要求：螺丝颜色描述由撒哈拉金变更为撒哈拉银，共用料1134-016一起变更
Note on J71: gc007: 2025/12/23王沛要求耐落扭力更改为一入2.04(max) 一出0.2(min) 五出0.1(min)
Note on B72: Administrator: 2025/8/14张梦梦下变更单E250817要求按附件图面变更，共用料796-069一起变更 2025/11/17张梦梦下发变更单E251132要求1.槽型由1#变更为0#(C03M17F M045, Q:0.81-0.95) 2.材质由18A变更为SUS410, 镀层由电泳 变更为PVD(颜色分别如下)..热处理标准随着变更.如附件图面，共用料796-069一起变更
Note on B73: Administrator: 2025/8/14张梦梦下变更单E250818要求按附件图面变更，共用料796-070一起变更 2025/11/17张梦梦下发变更单E251133要求1.槽型由1#变更为0#(C03M17F M045, Q:0.81-0.95) 2.材质由18A变更为SUS410, 镀层由电泳 变更为PVD(颜色分别如下)..热处理标准随着变更.如附件图面，共用料796-070一起变更
Note on B74: gc007: 2025/11/17张梦梦下发变更单E251129要求1.槽型由1#变更为0#(C03M17F M045, Q:0.81-0.95) 2.材质由18A变更为SUS410, 镀层由电泳 变更为PVD(颜色分别如下)..热处理标准随着变更.如附件图面，共用料796-071一起变更
Note on B75: gc007: 2025/11/17张梦梦下发变更单E251130要求1.槽型由1#变更为0#(C03M17F M045, Q:0.81-0.95) 2.材质由18A变更为SUS410, 镀层由电泳 变更为PVD(颜色分别如下)..热处理标准随着变更.如附件图面，共用料796-072一起变更
Note on D76: gc007: 2025/9/26张梦梦下达变更单E250935规格由ETW M1.5变更为ETW M1.7，如附件图面，共用料796-073一起变更
Note on C77: gc007: 2025/8/13孫麗雯下變更單E250814要求取消与159-493(ETW M1.5)共用,改为与038-3909(ETW M1.9)共用
Note on B78: gc007: 2025/11/17张梦梦下发变更单E251131要求1.槽型由1#变更为0#(C03M17F M045, Q:0.81-0.95) 2.材质由18A变更为SUS410, 镀层由电泳 变更为PVD(颜色分别如下)..热处理标准随着变更.如附件图面
Note on B79: gc007: 2025/11/17张梦梦下发变更单E251134要求1.槽型由1#变更为0#(C03M17F M045, Q:0.81-0.95) 2.材质由18A变更为SUS410, 镀层由电泳 变更为PVD(颜色分别如下)..热处理标准随着变更.如附件图面
Note on F88: gc007:预估
Note on F89: gc007: 预估
Note on B90: gc007: 2025/12/15孙丽雯下发变更单E251215要求取消共用095-933，改為共用159-2214，料號變更為ZO-MA00002FOG0-N
Note on O90: Administrator: 2023/12/11毛斌郵件要求44061220011-1 N152 T5梅花F头 Q=0.50-0.05改為44061220058-S M006 T5梅花F头 Q=0.50-0.05
Note on F91: gc007: 预估
Note on F92: gc007: 预估