## 
上 海 格 琳 電 子 有 限 公 司
規格料號一覽表
客戶編號 | 公司料號 | 客戶料號 | 規 格 | 回簽 | 单重(g) | 每100重量(g) | 热处理 | 電鍍 | 耐落 | 備注1 | 材質 | 備註2 | 日期 | 包裝類型 | 打樣單號 | 量產承認日期 | 共用郵件
801-001 | 11180001BZ003502 | 621015000008A | IMS/半牙 2*3A | 2006-12-04 | 0.101 | 10.1 | HV350-450 | 黑鋅(三)+上漆(要黑) |  | 用095-148的料 | 1018 |  |  | 加厚紙箱
801-002 | 11180001BZ032692 | 621015000009A | IMS/特殊 3*5A |  | 0.4 |  | HV300-400 | 黑鋅(三) |  | 用095-583的料 | 18A | ★ | 40092 | 加厚紙箱
801-003 | 11180001BZ135782 | 621015000011A | IMS 2*3.5 |  | 0.101 |  | HV350-450 | 黑鋅(三) | NYLOK | 用038-2019的料 | 18A |  | 40696 | 加厚紙箱
801-004 | 12070401WN000022 | 621500000003A | ETW M1.5 |  | 0.02 |  | HRC44-52 | 鎳 |  | 用032-004的料 |  | 用條裝包裝方式出貨 |  | 加厚紙箱
801-005 | 11180001BZ121402 | 621015000012A | IMS/特殊 2*4A | 2009-07-15 | 0.12 |  | HV350-450 | 黑鋅(三) | NYLOK | 用168-685的料 | 18A |  | 39990 | 加厚紙箱
801-006 | 11180001BZ135202 | 622510000045A | IMS 2*4A |  | 0.135 | 13.5 | HV400-500 | 黑鋅(三)+二次封閉處理 | NYLOK | 用159-876的料 | 1018A | GP |  | 加厚紙箱
801-007 | 11180001BZ119422 | 622510000046A | IMS/特殊 2*5A |  | 0.14 |  | HV400-500 | 黑鋅(三)+二次封閉處理 | NYLOK | 用159-602的料 | 1018A | 1.66 | 39148 | 加厚紙箱
801-008 | 11180001BZ135282 | 621025000013A | IMS 2*5 |  | 0.153 |  | HV350-450 | 黑鋅(三)+二次封閉處理 | NYLOK(NYLOK破壞扭力0.8kgf.cm) | 用159-890的料 | 18A | 自動篩選 |  | 加厚紙箱
801-009 | 11180001BZ139032 | 621015000015A | IMS 1.6*2 |  | 0.061 |  | HV350-450 | 黑锌(三) | NYLOK | 用738-129的料 | 18A |  | 41467 | 加厚紙箱
801-010 | 11180001BS103172 | 621025000016A | IMS/特殊 2.5*6A | 2007-09-25 | 0.215 |  | HV400-500 | 黑色鋅鎳合金 | NYLOK | 用738-122的料 | 1018A |  |  | 加厚紙箱
801-011 | 11180001BZ138112 | MISC-990000003 | IMS 2.5*2.5 |  | 0.216 |  | HV350-450 | 黑鋅(三) | NYLOK | 用738-086的料 | 18A |  | 41289 | 加厚紙箱
801-012 | 11180001WN100892 | MISC-990000003-1 | IMS 2.5*4.5 |  | 0.185 | 18.6 | HV400-500 | 鎳+防鏽油 | NYLOK | 用038-2137的料 | 18A |  |  | 加厚紙箱
801-013 | 11180001BN119882 | MISC-990000003-2 | IMS 2.5*3.5 |  | 0.21 |  | HV350-450 | 黑鎳 | NYLOK | 用017(5)-340的料 | 18A | 1000PCS一包 |  | 加厚紙箱
801-014 | 11180001BN133712 | 621025000019A | IMS-4-5 2*2.5+3.1 |  | 0.167 |  | HV300-400 | 黑鎳 | NYLOK | 用095-1068的料 | 18A |  |  | 加厚紙箱
801-015 | 11180001WN131812 | 621025000022A | IMS 2*3.5 |  | 0.08 |  | HV300-400(調質) | 鎳 | NYLOK+防銹油 | 用095-601的料 | 18A |  | 40168 | 加厚紙箱
801-016 | 11180001BN130922 | 621025000023A | IMS 2*2.5 |  | 0.24 |  | HV350-450 | 黑鎳 | NYLOK+黑油 | 用038-1765的料 | 18A |  |  | 加厚紙箱
801-017 | 11180001BN133692 | 621025000024A | IMS/特殊 2*5.1 |  | 0.132 |  | HV300-400 | 黑鎳 | NYLOK(留0mm,涂1mm) | 用095-1069的料 | 18A |  | 41683 | 加厚紙箱
801-018 | 11180001BN133702 | 621025000025A | IMS/特殊 2.5*7.5 |  | 0.26 |  | HV300-400 | 黑鎳 | NYLOK(留0mm,涂1.5mm) | 用095-1070的料 | 18A |  | 41683 | 加厚紙箱
801-019 | 11180001BN133112 | 621015000013A | IMS 2*2.5 |  | 0.085 |  | 調質HV300-400 | 黑鎳(要黑) | NYLOK(留0.5mm,涂1.5mm) | 用738-108的料 | 18A |  | 41011 | 加厚紙箱
801-020 | 11180001BN131392 | 621015000014A | IMS 2.5*4 |  | 0.167 |  | HV350-450 | 黑鎳(要黑) | NYLOK | 用159-983的料 | 18A |  |  | 加厚紙箱
801-021 | 11180001BZ138702 | 621025000015A | IMS/特殊 2*4 |  | 0.13 |  | HV300-400 | 黑色鋅鎳合金 | NYLOK | 用738-081的料 | 18A |  |  | 加厚紙箱
801-022 | 11180001BZ134852 | 621025000017A | IMS 2*3A |  | 0.119 |  | HV350-450 | 黑鋅(三)+二次封閉處理 | PATCH(留0-0.4mm不涂，涂1.5-1.9mm) | 用159-868的料 | 18A |  |  | 加厚紙箱
801-023 | 11180001BZ138512 | 621025000018A | IMS-5A 2*4+1 |  | 0.188 |  | HV350-450 | 黑色鋅鎳合金 | NYLOK | 用738-117的料 | 18A |  | 41332 | 加厚紙箱
801-024 | 15044100CL000112 | 623010000032A | 拉簧 Φ0.3*3*13.2 |  | 0.115 |  | 無 | 清洗 |  | 用738-148的料 | SUS304 |  |  | 加厚紙箱
801-025 | 11180001BZ140732 | 621015000023A | IMS-4-5A 2*5.8+1.2 |  | 0.199 |  | HV350-450 | 黑鋅(三)+上漆 | NYLOK | 用738-167的料 | 18A |  | 41783 | 加厚紙箱
801-026 | 11180001BZ140742 | 621015000024A | IMS-4-5A 2*3.8+1.2 |  | 0.167 |  | HV350-450 | 黑鋅(三) | NYLOK(咖啡紅) | 用738-168的料 | 18A |  | 41884 | 加厚紙箱
801-027 | 11180001WN134402 | 621010000002A | IMS 2*3 |  | 0.084 |  | HV350-450 | 鎳 | NYLOK | 用648-118的料 | 18A |  | 40850 | 加厚紙箱
801-028 | 11180001BZ121402 | 621025000028A | IMS/特殊 2*4A |  | 0.12 |  | HV350-450 | 黑鋅(三) | NYLOK | 用168-685的料 | 18A |  | 42223 | 加厚紙箱
801-029 | 11180001BN134702 | 621025000029A | IMS-4/特殊 2*4.9 |  | 0.188 |  | HV350-450 | 黑鎳 | NYLOK | 用168-1479的料 |  |  |  | 加厚紙箱
801-030 | 11180001BN032952 | 621010000004A | ITS 1.6*2.5 |  | 0.057 |  | HV400-500 | 黑鎳 |  |  | 18A |  |  | 加厚紙箱
801-031 | 11180001BS103152 | 621015000026A | IMS/特殊 2*4 |  | 0.13 |  | HV300-400 | 黑色鋅鎳合金 | NYLOK | 用738-081的料 | 1018A | 1.66 |  | 加厚紙箱
801-032 | 11180001BZ142662 | 621015000025A | IMS/特殊 2*7 |  | 0.203 |  | HV350-450 | 黑鋅(三) | NYLOK | 用738-247的料 | 18A |  | 42033 | 加厚紙箱
801-033 | 11180001BZ142862 | 621025000030A | IMS/特殊 2*6 |  | 0.168 |  | HV350-450 | 黑鋅(三) | NYLOK(咖啡紅) | 用168-1493的料 | 18A |  |  | 加厚紙箱
801-034 | 11180001WN107752 | 621025000031A | IMS/特殊 2*4 |  | 0.121 |  | HV400-500 | 鎳(要亮) | NYLOK | 用168-329的料 | 18A |  |  | 加厚紙箱
801-035 | 11180001WN137982 | 621025000032A | IMS/特殊 2*6 |  | 0.178 |  | HV350-450 | 白鎳 | NYLOK | 用159-1308的料 | 18A |  | 42049 | 加厚紙箱
801-036 | 11180001WN102202 | 621025000034A | IMS 2.5*2.5 | 2006-03-21 | 0.25 | 25 | HV400-500 | 鎳+防鏽油 | NYLOK | 用095-237的料 | 1018A |  |  | 加厚紙箱
801-037 | 11180001BZ132212 | 621010000006A | IMS 2*3A |  | 0.079 |  | HV350-450 | 黑鋅(三)+二次封閉處理 | NYLOK | 用159-678的料 | 18A |  | 09/2/35 | 加厚紙箱
801-038 | 11180001WN133372 | 621010000007A | IMS 2*4 |  | 0.136 |  | HV350-450 | 鎳 | NYLOK | 用159-887的料 | 18A | 自動篩選 |  | 加厚紙箱
801-039 | 11180001BZ121402 | 621025000035A | IMS/特殊 2*4A |  | 0.12 |  | HV350-450 | 黑鋅(三) | NYLOK | 用168-685的料 | 18A |  | 39990 | 加厚紙箱
801-040 | 11180001BZ138112 | 621015000028A | IMS 2.5*2.5 |  | 0.216 |  | HV350-450 | 黑鋅(三) | NYLOK | 用738-086的料 | 18A |  | 41289 | 加厚紙箱
801-041 | 11180001WN102662 | 821010000001A | IMS 2.5*2.5 | A01 | 0.31 | 31.5 | 有 | 鎳 | NYLOK | 用017(5)-024的料 | 1018A | 2.12 | 38309 | 加厚紙箱
801-042 | 11180001WN102662 | 621025000041A | IMS 2.5*2.5 | A01 | 0.31 | 31.5 | 有 | 鎳 | NYLOK | 用017(5)-024的料 | 1018A | 2.12 |  | 加厚紙箱 |  |  | 業務
801-043 | MA00000QCG0 | 621010000010A | IMS 2*2A |  | 0.164 | 16.4 | HV400-500 | 黑鋅(三)(二次封閉處理) | NYLOK | 用159-518的料 | 1018A | 1.66 |  | 加厚紙箱 |  |  | 業務
801-044 | 11180001WN132252 | 622510000044A | IMS 2.5*3.5 |  | 0.15 |  | HV350-450 | 鎳 | NYLOK | 用159-802的料 | 18A |  |  | 加厚紙箱 |  |  | 業務
801-045 | 11180001WN104992 | 621010000016A | IMS 2*3.5 |  | 0.129 |  | HV400-500 | 鎳+除氫 | PATCH+防鏽油(鹽霧8H) | 用292-178的料 | 1018A | 1.66 |  | 加厚紙箱 |  |  | 業務
801-046 | 11180001BZ142252 | 622510000266A | IMS 2*2.3 |  | 0.05 |  | HV300-400 | 黑鋅(三) | NYLOK | 用738-237的料 | 18A |  |  | 加厚紙箱 |  |  | 業務
801-047 | 11180001WN101552 | 821010000002A | IMS 2.5*3 | 2004/12/10(大智) | 0.136 | 13.6 | HV400-500 | 鎳 | NYLOK | 用159-151的料 | 1018A | GP |  | 加厚紙箱 |  |  | 業務
801-048 | 11180001BS104002 | 621025000069A | IMS-4A/特殊 2*3.8+2.2 |  | 0.176 |  | HV300-400 | 黑色鋅鎳合金(A系) | PATCH(咖啡紅) | 用738-382的料 | 18A |  |  | 加厚紙箱 |  |  | 業務
801-049 | 11180001BS103992 | 621025000070A | IMS-4A/特殊 2*5.2+2.3 |  |  |  | HV300-400 | 黑色鋅鎳合金(A系) | PATCH | 用738-383的料 | 18A |  |  | 加厚紙箱 |  |  | 業務
801-050 | 11180001BS104012 | 621025000071A | IMS-4A/特殊 2*2.5+2.5 |  |  |  | HV300-400 | 黑色鋅鎳合金(A系) | PATCH | 用738-384的料 | 18A |  |  | 加厚紙箱 |  |  | 業務
801-051 | 11180001BS103722 | 621015000033A | IMS-4/特殊 2*3.8+1.2 |  | 0.15 |  | HV300-400 | 黑色鋅鎳合金(A系) | NYLOK | 用738-366的料 | 18A |  |  | 加厚紙箱 |  |  | 業務
801-052 | 11180001BS103732 | 621015000034A | IMS-4/特殊 2*5.8+1.2 |  | 0.183 |  | HV300-400 | 黑色鋅鎳合金(A系) | NYLOK(咖啡红) | 用738-367的料 | 18A |  |  | 加厚紙箱 |  |  | 業務
801-053 | 11180001WN142262 | 821010000003A | IMS 2*2.5 |  | 0.077 |  | HV350-450 | 鎳 | PATCH |  | 18A |  | 43348 | 加厚紙箱
801-054 | 11180001BZ135782 | 822525000001A | IMS 2*3.5 |  | 0.101 |  | HV350-450 | 黑鋅(三) | NYLOK | 用038-2019的料 | 18A |  |  | 加厚紙箱 |  |  | 業務
801-055 | 11180001BZ138402 | 821025000002A | IMS 1.6*2.5 |  | 0.0437 |  | 調質HV300-400 | 黑锌(三) | NYLOK(留0.35mm,涂1mm) | 用738-105的料 | 18A |  |  | 加厚紙箱 |  |  | 業務
801-056 | 11180001BS104152 | 821025000003A | (+)(-)IMS-4A/特殊 2*3.8+1.2 |  | 0.175 |  | HV300-400 | 黑色鋅鎳合金(A系) | NYLOK | 用738-378的料 | 18A |  |  | 加厚紙箱 |  |  | 業務
801-057 | 11180001BS104152 | 821025000004A | (+)(-)IMS-4A/特殊 2*3.8+1.2 |  | 0.175 |  | HV300-400 | 黑色鋅鎳合金(A系) | NYLOK | 用738-378的料 | 18A |  |  | 加厚紙箱 |  |  | 業務
801-058 | 11180001WN137862 | MA00000YGG0 | IMS 2.5*4 |  | 0.145 |  | HV350-450 | 鎳 | PATCH | 用738-204的料 | 18A | 用738-188改NI+NY |  | 加厚紙箱 |  |  | 業務
801-059 | 15044400CL000072 | 623010000050A | 彈簧0.5*6.5*9.3 |  | 0.171 |  | 無 | 清洗 |  | 用738-464的料 | SUS304 |  |  | 加厚紙箱 |  |  | 業務
801-060 | 11180001BZ135782 | 621025000080A | IMS 2*3.5 |  | 0.101 |  | HV350-450 | 黑鋅(三) | PATCH | 用038-2019的料 | 18A |  |  | 加厚紙箱 |  |  | 業務
801-061 | 11180001BS104102 | 621025000053A | IMS/特殊 2*7 |  | 0.164 |  | HV300-400 | 黑色鋅鎳合金(A系) | NYLOK+封閉劑 | 用738-390的料 | 18A |  |  | 加厚紙箱 |  |  | 業務
801-062 | 11180001BS104092 | 621025000054A | IMS-4A/特殊 2*3.8+1.2 |  | 0.15 |  | HV300-400 | 黑色鋅鎳合金(A系) | PATCH(咖啡紅) | 用738-389的料 | 18A |  |  | 加厚紙箱 |  |  | 業務
801-063 | 11180001WN108312 | 622510000043A | IMS 2*3 | 2004-06-10 | 0.085 | 8 | HV350-450 | 鎳 | PATCH | 用342-059的料 | 18A | 1.66 |  | 加厚紙箱 |  |  | 業務
801-064 | 11180001WN141432 | MISC-100000009 | IMS 2.5*4.5 |  | 0.225 |  | HV350-450 | 鎳 | NYLOK(對邊) | 用738-393的料 | 18A |  |  | 加厚紙箱 |  |  | 業務
801-065 | 11180001BS103372 | 821025000005A | IMS 2*1.8 |  | 0.106 |  | HV300-400 | 黑色鋅鎳合金(A系) | NYLOK | 用738-316的料 | 18A |  |  | 加厚紙箱 |  |  | 業務
801-066 | 11180001BZ148552 | MISC-100009999 | IMS 1.6*2 |  | 0.039 |  | HV300-400 | 黑鋅(三) | PATCH |  | 18A |  |  | 加厚紙箱 | Y13-191125008 |  | 43794
801-067 | 11180001BS105232 | 621025000084A | IMS/特殊 2.5*7 |  | 0.25 | 0.25 | HV350-450 | 黑色鋅鎳合金(A系) | PATCH | 用168-2023的料 | 18A |  |  | 加厚紙箱 |  |  | 業務
801-068 | 11180001BS105362 | 621025000085A | IMS/特殊 2*6.5 |  | 0.176 | 0.135 | HV350-450 | 黑色鋅鎳合金(A系) | PATCH | 用168-2050的料 | 18A |  |  | 加厚紙箱 |  |  | 業務
801-069 | 11180001BZ141432 | 621010000025A | IMS 2.5*3.5 |  | 0.148 |  | HV350-450 | 黑鋅(三) | PATCH | 用738-185的料 | 18A |  |  | 加厚紙箱 |  |  | 業務
801-070 | 11180001WN141132 | 821010000014A | IMS 2.5*3 |  | 0.175 |  | HV350-450 | 鎳 | PATCH | 用738-506的料 | 18A |  |  | 加厚紙箱 |  |  | 業務
801-071 | 11180001BS105442 | 621025000090A | IMS-4A/特殊 2*5.8+1.2 |  | 0.177 |  | HV300-400 | 黑色鋅鎳合金(A系) | PATCH(對邊,咖啡红) | 用738-520的料 | 18A |  |  | 加厚紙箱 |  |  | 業務
801-072 | 11180001BS105472 | 621025000089A | IMS-4A/特殊 2*3.4+1.6 |  | 0.15 |  | HV300-400 | 黑色鋅鎳合金(A系) | PATCH | 用738-521的料 | 18A |  |  | 加厚紙箱 |  |  | 業務
801-073 | 11180001BS105482 | 621010000026A | IMS-7 2.5*12 |  | 0.363 |  | HV350-450 | 黑色鋅鎳合金(A系)(A022-1) | PATCH(咖啡红) | 用738-522的料 | 18A |  |  | 加厚紙箱 |  |  | 業務
801-074 | 11180001BS105492 | 621010000027A | IMS-4A-7 2*13+1.0 |  | 0.276 |  | HV350-450 | 黑色鋅鎳合金(A系) | PATCH | 用738-523的料 | 18A |  |  | 加厚紙箱 |  |  | 業務
801-075 | 15044300CL000072 | 623010000052A | 扭簧 0.45*7.86 |  | 0.039 |  | 無 | 清洗 |  | 用159-1874的料 | SUS304 |  |  | 加厚紙箱 |  |  | 業務
801-076 | 11410001PD102242 | 621010000033A | IMS/特殊 2.5*6 |  | 0.2 |  | 不鏽鋼熱處理HV450-550 | 清洗+喷砂+頭部PVD(灰色)(A018) | PATCH | 用159-2012的料 | SUS410 |  |  | 加厚紙箱 |  |  | 業務
801-077 | 11180001BZ132212 | 621010000034A | IMS 2*3A |  | 0.084 |  | HV350-450 | 黑鋅(三)+二次封閉處理 | NYLOK | 用159-678的料 | 18A |  |  | 加厚紙箱 |  |  | 業務
801-078 | 11410001PD101552 | 821010000012A | 法線IMS/特殊 2.5*5 |  | 0.136 |  | 不鏽鋼熱處理(HV450-550) | 頭部PVD(淺灰色)(A018) | PATCH(黃色) | 用159-1802的料 | SUS410 |  |  | 加厚紙箱 |  |  | 業務
801-079 | 11410001PD101562 | 821010000013A | 法線IMS/特殊 2.5*8 |  | 0.196 |  | 不鏽鋼熱處理(HV450-550) | 頭部PVD(淺灰色)(A018) | PATCH | 用159-1803的料 | SUS410 |  |  | 加厚紙箱 |  |  | 業務
801-080 | 11180001DY100252 | 821010400001A | IMS/特殊 2.5*5.5 |  | 0.205 |  | HV300-400 | (黑鎳打底)深灰色電泳(深咖啡色) | PATCH | 用159-1972的料 | 18A | 緊密包裝 |  | 加厚紙箱 |  |  | 業務
801-081 | 11180001BN136552 | 821025000014A | IMS 1.6*1.5 |  | 0.084 |  | HV350-450 | 黑鎳 | PATCH+防銹油 | 用738-509的料 | 18A |  |  | 加厚紙箱 |  |  | 業務
801-082 | 11180001WN135692 | 821025000016A | IMS 2*2.5 |  | 0.081 |  | HV350-450 | 鎳 | NYLOK | 用738-125的料 | 18A |  |  | 加厚紙箱 |  |  | 業務
801-083 | 11180001DY100492 | 821010000035A | IMS/特殊 2*6 |  | 0.156 |  | HV300-400 | (黑鎳打底)深灰色電泳 | PATCH(對邊) | 用159-2120的料 | 18A |  |  | 加厚紙箱 |  |  | 業務
801-084 | 11180001DY100482 | 821010000036A | IMS/特殊 2*6 |  | 0.156 |  | HV300-400 | (黑鎳打底)淺銀灰電泳 | PATCH(對邊) | 用159-2119的料 | 18A |  |  | 加厚紙箱 |  |  | 業務
801-085 | 15044300CL000112 | 823010000001A | 扭簧 0.45*7.09 |  | 0.039 |  | 無 | 清洗 |  | 用159-2134的料 | SUS304 |  |  | 加厚紙箱 |  |  | 業務
801-086 | 11180001WN108312 | 821025000018A | IMS 2*3 |  | 0.085 |  | HV350-450 | 鎳 | NYLOK | 用342-059的料 | 1018A | ★ |  | 加厚紙箱 |  |  | 業務
801-087 | 11180001DY100262 | 821025000019A | IMS/特殊 2.5*5.5 |  | 0.205 |  | HV300-400 | (黑鎳打底)淺銀灰色電泳 | PATCH | 用159-1973的料 | 18A |  |  | 加厚紙箱 |  |  | 業務
801-088 | 11180001WN100802 | 821010000037A | IMS 2*4.5 |  | 0.138 |  | HV350-450 | 鎳 | NYLOK | 用168-041的料 | 1018A |  |  | 加厚紙箱 |  |  | 業務
801-089 | 11180001BZ150062 | 621010000043A | CMS 2*3.5 |  | 0.121 |  | HV350-450 | 黑鋅(三)(鹽霧48H無紅銹) | NYLOK | 用1141-129的料 | 18A |  |  | 加厚紙箱 | 自動篩選 |  | 業務
801-090 | 11180001BS105922 | 621010000042A | IMS/特殊 2.5*7.5 |  | 0.259 |  | HV350-450 | 黑色鋅鎳合金(啞光)(參照樣品)(鹽霧48H無紅銹) | PATCH(對邊)(耐落第一次鎖入扭力为1.40kgf.cm MAX) | 用911-015的料 | 18A |  |  | 加厚紙箱 |  |  | 業務
801-091 | 15044400CL000072 | 623010000050A | 彈簧0.5*6.5*9.3 |  | 0.171 |  | 無 | 清洗 |  | 用738-464的料 | SUS304 |  |  | 加厚紙箱 |  |  | 業務
801-092 | 11180001ZN101462 | 821010000042A | IMS 3*3.8 |  | 0.453 |  | HV350-450 | 藍鋅(三)+除氫 | NYLOK(鎖附力61b-in) | 用017(7)-315的料 | 18A |  |  | 加厚紙箱 |  |  | 業務
801-093 | 11410001PD103382 | MISC-990000006 | IMS/特殊 2.5*6 |  | 0.185 |  | 不鏽鋼熱處理(HV450-550) | 清洗+噴砂+頭部PVD(灰色)(N156) | PATCH | 用159-2071改頭厚改針 | SUS410 | 自動篩選 | 44537 | 加厚紙箱 | Y13-211207001
801-094 | 11180001BZ136072 | 821025000020A | IMS 2*2.5 |  | 0.073 |  | HV350-450 | 黑鋅(三) | NYLOK(留0,涂1.5mm) | 用095-793的料 | 18A |  |  | 加厚紙箱 |  |  | 業務
801-095 | 11410001PD103432 | 821010000046A | IMS-4A/特殊 2*4+1.2 |  | 0.197 |  | 不鏽鋼熱處理HV450-550 | 研磨+通體PVD(灰色) | PATCH | 用738-596的料 | SUS410 |  |  | 加厚紙箱 |  |  | 業務
801-096 | 11180001BS106432 | 821010000048A | IMS-4A/特殊 2*4+1.2 |  | 0.203 |  | HV300-400 | 研磨+黑色鋅鎳合金(A系)(A043) | PATCH | 用738-595的料 | 18A |  |  | 加厚紙箱 |  |  | 業務
801-097 | 11180001BS106452 | 821010000050A | IMS-4A/特殊 2*5.6+1.2 |  | 0.235 |  | HV300-400 | 研磨+黑色鋅鎳合金(A系)(A043) | PATCH(咖啡紅) | 用738-597的料 | 18A |  |  | 加厚紙箱 |  |  | 業務
801-098 | 11410001PD103462 | 821010000051A | IMS-4A/特殊 2*5.6+1.2 |  | 0.221 |  | 不鏽鋼熱處理HV450-550 | 研磨+通體PVD(灰色) | PATCH(咖啡紅) | 用738-598的料 | 18A |  |  | 加厚紙箱 |  |  | 業務
801-099 | 11180001BS106422 | 821010000057A | IMS-4/特殊 2.5*5.1+1.4 |  | 0.287 |  | HV300-400 | 研磨+黑色鋅鎳合金(A系)(A043) | PATCH(咖啡紅) | 用738-599的料 | 18A |  |  | 加厚紙箱 |  |  | 業務
801-100 | 11180001BS106442 | 821010000058A | IMS-4/特殊 2*4+1.4 |  | 0.197 |  | HV300-400 | 研磨+黑色鋅鎳合金(A系)(A043) | PATCH(咖啡紅) | 用738-600的料 | 18A |  |  | 加厚紙箱 |  |  | 業務
801-101 | 11410001PD103442 | 821010000059A | IMS-4/特殊 2.5*5.1+1.4 |  | 0.286 |  | 不鏽鋼熱處理HV450-550 | 研磨+通體PVD(灰色) | PATCH(咖啡紅) | 用738-601的料 | SUS410 |  |  | 加厚紙箱 |  |  | 業務
801-102 | 11410001PD103452 | 821010000060A | IMS-4/特殊 2*4+1.4 |  | 0.2 |  | 不鏽鋼熱處理HV450-550 | 研磨+通體PVD(灰色) | PATCH(咖啡紅) | 用738-602的料 | SUS410 |  |  | 加厚紙箱 |  |  | 業務
801-103 | 11180001DY100602 | 821010000040A | IMS/特殊 2*7.2（2.0） |  | 0.176 |  | HV300-400 | (黑鎳打底)深灰色電泳 | PATCH(對邊,咖啡紅) | 用159-2304的料 | 18A |  |  | 加厚紙箱 |  |  | 業務
801-104 | 11180001BS106412 | 821010000049A | IMS-4A/特殊 2.5*5.1+1.2 |  | 0.299 |  | HV300-400 | 研磨+黑色鋅鎳合金(A系)(A043) | PATCH | 用738-593的料 | 18A |  |  | 加厚紙箱 |  |  | 業務
801-105 | 11410001PD103422 | 821010000047A | IMS-4A/特殊 2.5*5.1+1.2 |  | 0.286 |  | 不鏽鋼熱處理HV450-550 | 研磨+通體PVD(灰色) | PATCH | 用738-594的料 | SUS410 |  |  | 加厚紙箱 |  |  | 業務
801-106 | 15044300CL000142 | 623010000055A | 扭簧 0.5*7.42(36°) |  | 0.044 |  | 無 | 清洗 |  | 用159-2354的料 | SUS304 |  |  | 加厚紙箱 |  |  | 業務
801-107 | 11410001PD103362 | 621010000045A | IMS/特殊 2.5*6.5(2.5) |  | 0.219 |  | 不鏽鋼熱處理HV450-550 | 噴砂+頭部PVD(灰色) | PATCH(對邊,咖啡紅) | 用159-2340的料 | SUS410 |  |  | 加厚紙箱 |  |  | 業務
801-108 | 11180001BZ101552 | 621010000047A | IMS 2*2A |  | 0.164 | 16.4 | HV350-450 | 黑鋅(三)(二次封閉處理) | NYLOK | 用159-518的料 | 1018A |  |  | 加厚紙箱 |  |  | 業務
801-109 | 11410001PD103372 | 621010000046A | IMS/特殊 2.5*8(2.5) |  | 0.256 |  | 不鏽鋼熱處理HV450-550 | 噴砂+頭部PVD(灰色) | PATCH(對邊) | 用159-2341的料 | SUS410 |  |  | 加厚紙箱 |  |  | 業務
801-110 | 11180001BZ135202 | 821025000031A | IMS 2*4A |  | 0.135 |  | HV350-450 | 黑鋅(三)+二次封閉處理 | NYLOK | 用159-876的料 | 18A | 自動篩選 |  | 加厚紙箱 |  |  | 業務
801-111 | 11180001DY100282 | 821025000034A | IMS/特殊 2.5*8(2.4) |  | 0.27 |  | HV350-450 | (黑鎳打底)淺銀灰色電泳(Titan Grey Dull) | PATCH(咖啡紅) | 用159-1985的料 | 18A | 緊密包裝 |  | 加厚紙箱 |  |  | 業務
801-112 | 11180001BZ150672 | 821030000002A | IMS 2*2.5 |  | 0.073 |  | HV350-450 | 黑鋅(三) | PATCH(留0mm,涂1.5mm) | 用738-568的料 | 18A |  |  | 加厚紙箱 |  |  | 業務
801-113 | 11180001WN143992 | 821030000003A | IMS 2.5*3.3 |  | 0.14 |  | HV350-450 | 鎳 | PATCH | 用738-552的料 | 18A |  |  | 加厚紙箱 |  |  | 業務
801-114 | 11180001BS107252 | 821025000036A | IMS-4A/特殊 2*5.55(2.5)+1.45 |  | 0.259 |  | HV300-400 | 黑色鋅鎳合金(A系) | PATCH | 用738-679的料 | 18A |  |  | 加厚紙箱 |  |  | 業務
801-115 | 11180001BS107242 | 821010000066A | IMS-4/特殊 2*4.2(1.8)+1.9 |  | 0.27 |  | HV300-400 | 黑色鋅鎳合金(A系) | PATCH | 用738-677的料 | 18A |  |  | 加厚紙箱 |  |  | 業務
801-116 | 11180001WS100872 | 821010000067A | IMS-4/特殊 2*4.2(1.8)+1.9 |  | 0.254 |  | HV300-400 | 本色鋅鎳合金 | PATCH | 用738-678的料 | 18A |  |  | 加厚紙箱 |  |  | 業務
801-117 | 11410001PD104442 | MISC-990000999 | 梅花IMS-4A 2*3.1+0.4 |  | 0.081 |  | 表面HV450-550,芯部HV350-550(客戶要求) | 通體PVD(暗紫色)(鹽霧48H無紅銹) | 防松膠(對邊,留1牙,塗3-5牙.耐固DJ001) |  | SUS410 | 参照1141-443头径变更为3.4-3.5 |  | 加厚紙箱 |  | 45349
801-118 | 11180001BZ139032 | 821010000068A | IMS 1.6*2 |  | 0.061 |  | HV350-450 | 黑鋅(三) | NYLOK | 用738-129的料 | 18A |  |  | 加厚紙箱 |  |  | 業務
801-119 | 11410001DY101732 | 821025000038A | CMS/特殊 2*6(2.0 | 0.153 | 0.153 | 電泳(鉑金銀) | 不鏽鋼熱處理HV450-550 | 電泳(鉑金銀) | PATCH | 用159-2657的料 | SUS410 | [5 empty] | 業務
801-120 | 11410001DY101742 | 821025000039A | CMS/特殊 2*8.5(2.5) | 0.186 | 0.186 | 電泳(鉑金銀) | 不鏽鋼熱處理HV450-550 | 電泳(鉑金銀) | PATCH（對邊耐落咖啡紅） | 用159-2658的料 | SUS410 | [5 empty] | 業務
801-121 | 15044300CL000112 | 823010000006A | 扭簧 0.45*7.09 |  | 0.039 |  | 無 | 清洗 |  | 用159-2134的料 | SUS304 | [5 empty] | 業務
801-122 | 11180001WN108312 | 821010000069A | IMS 2*3 | 2004-06-10 | 0.085 | 8 | HV350-450 | 鎳 | NYLOK | 用342-059的料 | 18A | [5 empty] | 業務
801-123 | 11180001BS107372 | N21010000006A | IMS/特殊 2*6.2 |  | 0.145 |  | HV300-400 | 黑色鋅鎳合金(A系)(鹽霧48H) | PATCH | 用616-336的料 | 18A | [5 empty] | 業務
801-124 | 11180001BZ154142 | N21025000002A | IMS 2*4.5 |  | 0.132 |  | 表面HV350-450,芯部HV250-350(客戶要求) | 黑鋅(三)(鹽霧48H無紅銹)(全部導電,抗阻＜1Ω) | NYLOK(90-180度)(一入扭力≤1.5kgf.cm,一出扭力≥0.2kgf.cm,五出扭力≥0.1kgf.cm,且五出防松膠無塊狀剝落和露出金屬) | 用1141-494的料 | 18A | [5 empty] | 業務
801-125 | 11180001WN146572 | N21025000003A | IMS 2*2 |  | 0.133 |  | HV350-450 | 鎳 | NYLOK(90°-180°)(一入扭力≤2.04kgf.cm,一出扭力≥0.2kgf.cm,五出扭力≥0.1kgf.cm,且五出防松膠無塊狀剝落和露出金屬) | 用1141-475的料 | 18A | [5 empty] | 業務
801-126 | 11180001BZ134492 | 821025000042A | IMS 2.5*5A |  | 0.2 | 20.4 | HV350-450 | 黑鋅(三)+二次封閉處理 | NYLOK(留0.8mm.涂2.5mm) | 用159-332的料 | 18A | [5 empty] | 業務
801-127 | 11180001WN147272 | 821025000045A | IMS/特殊 2*3 |  | 0.089 |  | HV300-400 | 鎳 | PATCH(留0mm,塗1mm) | 用738-746的料 | 18A
801-128 | 11180001BZ136512 | 821010000075A | IMS/特殊 2*3A |  | 0.089 |  | HV350-450 | 黑鋅(三) | NYLOK(留0,塗1mm) | 用738-362的料(主料095-811) | 18A | [5 empty] | 業務
801-129 | 11180001BZ147412 | 821010000073A | IMS 2*3 |  | 0.09 |  | HV350-450 | 黑鋅(三)+二次封閉處理 | PATCH | 用738-183的料(主料) | 18A | [5 empty] | 業務
801-130 | 11180001BN138332 | 821010000077A | IMS 2*2 |  | 0.088 |  | HV350-450 | 黑鎳 | PATCH | 用801-130的料(主料738-551) | 18A | [5 empty] | 業務
801-131 | 11180001WZ133772 | N21025000004A | IMS 2*4.5 |  | 0.132 |  | 表面HV350-450,芯部HV250-350(客戶要求) | 白鋅(三)(鹽霧48H無紅銹)(全部導電,抗阻＜1Ω) | NYLOK(90-180度)(一入扭力≤1.5kgf.cm,一出扭力≥0.2kgf.cm,五出扭力≥0.1kgf.cm,且五出防松膠無塊狀剝落和露出金屬) | 用1141-354的料（主料） | 18A | [5 empty] | 工程
801-132 | 11180001BZ154142 | N26010000042A | IMS 2*4.5 |  | 0.132 |  | 表面HV350-450,芯部HV250-350(客戶要求) | 黑鋅(三)(鹽霧48H無紅銹)(全部導電,抗阻＜1Ω) | NYLOK(90-180度)(一入扭力≤1.5kgf.cm,一出扭力≥0.2kgf.cm,五出扭力≥0.1kgf.cm,且五出防松膠無塊狀剝落和露出金屬) | 用1141-494的料（主料） | 18A | [5 empty] | 業務
801-133 | 11180001BS107372 | CQ20325000011 | IMS/特殊 2*6.2 |  | 0.145 |  | HV300-400 | 黑色鋅鎳合金(A系)(鹽霧48H) | PATCH | 用801-123的料 （主料 616-336) | [6 empty] | 業務
801-134 | 11180001BZ154142 | CQ20332000002 | IMS 2*4.5 |  | 0.132 |  | 表面HV350-450,芯部HV250-350(客戶要求) | 黑鋅(三)(鹽霧48H無紅銹)(全部導電,抗阻＜1Ω) | NYLOK(90-180度)(一入扭力≤1.5kgf.cm,一出扭力≥0.2kgf.cm,五出扭力≥0.1kgf.cm,且五出防松膠無塊狀剝落和露出金屬) | 用801-124的料 （主料1141-494) | 18A | [5 empty] | 業務
801-135 | 11180001WN146572 | CQ20332000003 | IMS 2*2 |  | 0.133 |  | HV350-450 | 鎳 | NYLOK(90°-180°)(一入扭力≤2.04kgf.cm,一出扭力≥0.2kgf.cm,五出扭力≥0.1kgf.cm,且五出防松膠無塊狀剝落和露出金屬) | 用801-125的料 （主料 1141-475) | 18A | [5 empty] | 業務
801-136 | 11180001WZ133772 | CQ20332000004 | IMS 2*4.5 |  | 0.132 |  | 表面HV350-450,芯部HV250-350(客戶要求) | 白鋅(三)(鹽霧48H無紅銹)(全部導電,抗阻＜1Ω) | NYLOK(90-180度)(一入扭力≤1.5kgf.cm,一出扭力≥0.2kgf.cm,五出扭力≥0.1kgf.cm,且五出防松膠無塊狀剝落和露出金屬) | 用801-131的料 （主料1141-354) | 18A | [5 empty] | 業務
801-137 | 11180001BZ154142 | CQ20325000060 | IMS 2*4.5 |  | 0.132 |  | 表面HV350-450,芯部HV250-350(客戶要求) | 黑鋅(三)(鹽霧48H無紅銹)(全部導電,抗阻＜1Ω) | NYLOK(90-180度)(一入扭力≤1.5kgf.cm,一出扭力≥0.2kgf.cm,五出扭力≥0.1kgf.cm,且五出防松膠無塊狀剝落和露出金屬) | 用801-132的料（主料 1141-494) | 18A | [5 empty] | 業務
801-138 | 11180001BS108652 | 821030000014A | IMS-4-5B 2.5*3.35+3.7 |  | 0.35 |  | HV350-450 | 黑色锌镍合金(A系) | PATCH | 用738-834的料 | 18A | [5 empty] | 業務
801-139 | 11180001BZ136512 | 821025000047A | IMS/特殊 2*3A |  | 0.089 |  | HV350-450 | 黑鋅(三) | NYLOK(留0,涂1mm) | 用095-811的料 | 18A | [5 empty] | 業務
801-140 | 11180001BS108802 | CQ20325000102 | CMS-4-5A 2*3.7+2.8 |  | 0.26 |  | HV350-450 | 黑色锌镍合金(A系) | NYLOK（咖啡红，留0-1牙，涂3牙以上,一入值≤2.04kgf·cm\p一出值≥0.2kgf·cm\p五出值≥0.1kgf·cm) | 用1067-013的料 | 18A | [5 empty] | 業務
801-141 | 11180001BS108812 | CQ20332000006 | CMS-4-5A 2.5*3.7+2.8 |  | 0.3 |  | HV350-450 | 黑色锌镍合金(A系) | NYLOK（留0-1牙，涂3牙以上,一入值≤1.70kgf·cm\p一出值≥0.35kgf·cm\p五出值≥0.25kgf·cm） | 用1067-014的料 | 18A | [5 empty] | 業務
801-142 | 12922700NN000012 | CQ20237000387 | ETW M1.9(塑胶) |  | 0.021 |  | 无HV | 本色(白色) |  | 用1067-015的料 | POM | [5 empty] | 業務
801-143 | 11180001WZ133842 | CQ20325000108 | IMS 2*3 |  | 0.088 |  | 表面HV350-450,芯部HV200-400(客戶要求) | 白鋅(三)(鹽霧48H) | NYLOK(90-180度)(一入扭力≤1kgf.cm,一出扭力≥0.15kgf.cm,五出扭力≥0.08kgf.cm,且五出防松膠無塊狀剝落和露出金屬) | 用1141-361的料 | 18A | [5 empty] | 業務
801-144 | 11180001BS108802 | CQ20332000007 | CMS-4-5A 2*3.7+2.8 |  | 0.26 |  | HV350-450 | 黑色锌镍合金(A系) | NYLOK（咖啡红，留0-1牙，涂3牙以上,一入值≤2.04kgf·cm\p一出值≥0.2kgf·cm\p五出值≥0.1kgf·cm) | 用1067-013的料 | 18A | [5 empty] | 業務
801-145 | 11180001BZ153232 | CQ20325000110 | IMS 2*3 |  | 0.088 |  | 表面HV350-450,芯部HV200-400(客戶要求) | 黑鋅(三)(鹽霧48H無紅銹) | NYLOK(90°-180°)(一入扭力≤1kgf.cm,一出扭力≥0.15kgf.cm,五出扭力≥0.08kgf.cm,且五出防松膠無塊狀剝落和露出金屬) | 用1141-417的料 | 18A | 自動篩選 |  |  |  |  | 業務
801-146 | 11180001BS108902 | 821030000018A | IMS/半牙 2.5*6.5（3.0） |  | 0.26 |  | HV350-450 | 黑色锌镍合金(A系) | PATCH(咖啡红，留0.45mm,至少涂1.35mm) | 用738-841的料 | 18A
801-147 | 11180001WN107082 | 821030000019A | IMS 2*2 |  | 0.105 |  | HV350-450 | 鎳 | NYLOK | 用159-278的料 | 1018A | [5 empty] | 業務
801-148 | 11180001BS108802 | CQ21502000010 | CMS-4-5A 2*3.7+2.8 |  | 0.26 |  | HV350-450 | 黑色锌镍合金(A系) | NYLOK（咖啡红，留0-1牙，涂3牙以上,一入值≤2.04kgf·cm\p一出值≥0.2kgf·cm\p五出值≥0.1kgf·cm) | 用1067-013的料 | 18A | [5 empty] | 業務
Note on G4: gc15: 06/5/29單重為0.099 06/7/05單重為0.104 06/9/19單重為0.1 06/9/19平均值為0.101
Note on O4: gc013: 2016/8/26王靜靜下內部聯絡單1608032要求包裝紙箱由普通的改為加厚紙箱
Note on O5: gc013: 2016/8/26王靜靜下內部聯絡單1608032要求包裝紙箱由普通的改為加厚紙箱
Note on K6: yulinmufeng: 12/12/6業務張俊媛下變更單要求738-049取消與159-1034共用 改共用MA00000PMGS 共用料件一起變更
Note on O6: gc013: 2016/8/26王靜靜下內部聯絡單1608032要求包裝紙箱由普通的改為加厚紙箱
Note on H7: gc007: 2016/1/6王沛要求硬度由HRC40-50改為HRC44-52
Note on M7: YlmF: 2010/9/17業務李萬妮下變更單要求包裝由現在的散裝包裝改為條裝包裝
Note on O7: gc013: 2016/8/26王靜靜下內部聯絡單1608032要求包裝紙箱由普通的改為加厚紙箱
Note on E8: YlmF: 客戶回簽承認書。
Note on O8: gc013: 2016/8/26王靜靜下內部聯絡單1608032要求包裝紙箱由普通的改為加厚紙箱
Note on G9: j: 2006/4/6 .06/4/29單重為0.138 06/7/3單重為0.135 06/7/13單重為0.131 06/7/平均值為0.135
Note on O9: gc013: 2016/8/26王靜靜下內部聯絡單1608032要求包裝紙箱由普通的改為加厚紙箱
Note on O10: gc013: 2016/8/26王靜靜下內部聯絡單1608032要求包裝紙箱由普通的改為加厚紙箱
Note on O11: gc013: 2016/8/26王靜靜下內部聯絡單1608032要求包裝紙箱由普通的改為加厚紙箱
Note on A12: yulinmufeng: 14/3/10客戶回簽
Note on O12: gc013: 2016/8/26王靜靜下內部聯絡單1608032要求包裝紙箱由普通的改為加厚紙箱
Note on A13: yulinmufeng: 14/3/10客戶回簽
Note on E13: gc06: 07/9/25客戶回簽確認資料
Note on I13: gc007: 2017/1/05業務魯明婧下變更單E1701004要求镀层黑鋅(三)+二次封閉處理改为黑色鋅鎳合金，代工厂一起变更
Note on J13: gc007: 2016/11/28常偉偉郵件要求增加耐落后上漆工藝，備注：外觀件 2017/11/23林楷勛下內部聯絡單要求取消上漆工藝
Note on O13: gc013: 2016/8/26王靜靜下內部聯絡單1608032要求包裝紙箱由普通的改為加厚紙箱
Note on O14: gc013: 2016/8/26王靜靜下內部聯絡單1608032要求包裝紙箱由普通的改為加厚紙箱
Note on G15: j: 06/7/06單重為0.184 06/8/9單重為0.186 06/9/29單重為0.188 平均值為0.186 08/11/07單重為0.185
Note on K15: Administrator: 2015/11/16因會議要求廣達不能與別家共用,別家也不能與廣達共用,所以取消與168-085共用,改為與289-152共用 2023/10/13張夢夢下變更單E231007要求168-1057另建新料.冲针44021220048-2 JMF23-305(M045)变更为44021220109 JMF23E-01(M045),主料289-152,共用料168-085一起变更，其他共用料改为038-2137主料(沿用編號11180001WN100892)
Note on O15: gc013: 2016/8/26王靜靜下內部聯絡單1608032要求包裝紙箱由普通的改為加厚紙箱
Note on M16: gc15: 09/4/13業務龔曉艷下變更單要求改包裝量為1000PCS一包
Note on O16: gc013: 2016/8/26王靜靜下內部聯絡單1608032要求包裝紙箱由普通的改為加厚紙箱
Note on A17: yulinmufeng: 2015/03/23客戶回簽
Note on O17: gc013: 2016/8/26王靜靜下內部聯絡單1608032要求包裝紙箱由普通的改為加厚紙箱
Note on A18: yulinmufeng: 2015/03/24客戶回簽
Note on O18: gc013: 2016/8/26王靜靜下內部聯絡單1608032要求包裝紙箱由普通的改為加厚紙箱
Note on A19: yulinmufeng: 2015/03/24客戶回簽
Note on O19: gc013: 2016/8/26王靜靜下內部聯絡單1608032要求包裝紙箱由普通的改為加厚紙箱
Note on A20: yulinmufeng: 2015/04/07客戶回簽
Note on O20: gc013: 2016/8/26王靜靜下內部聯絡單1608032要求包裝紙箱由普通的改為加厚紙箱
Note on A21: yulinmufeng: 2015/04/07客戶回簽
Note on O21: gc013: 2016/8/26王靜靜下內部聯絡單1608032要求包裝紙箱由普通的改為加厚紙箱
Note on H22: Administrator: 2016-04-27王沛郵件要求熱處理由HV400-500改為調質HV300-400
Note on O22: gc013: 2016/8/26王靜靜下內部聯絡單1608032要求包裝紙箱由普通的改為加厚紙箱
Note on K23: Administrator: 2015/11/16因會議要求廣達不能與別家共用,別家也不能與廣達共用,所以取消與168-881共用,改為與159-983共用
Note on O23: gc013: 2016/8/26王靜靜下內部聯絡單1608032要求包裝紙箱由普通的改為加厚紙箱
Note on A24: yulinmufeng: 客戶已回簽
Note on I24: yulinmufeng: 13/5/27 業務吳彭下變更單要求鍍層由黑鎳變更為黑鋅 2017/1/05業務魯明婧下變更單E1701004要求镀层黑鋅改为黑色鋅鎳合金，代工厂一起变更 2017/6/12常偉偉郵件要求在系統上增加上上漆工藝。外觀件螺絲，不可有異色現象 2017/11/23林楷勛下內部聯絡單要求取消上漆工藝
Note on O24: gc013: 2016/8/26王靜靜下內部聯絡單1608032要求包裝紙箱由普通的改為加厚紙箱
Note on A25: yulinmufeng: 客戶已回簽
Note on J25: Administrator: 2021/9/13張夢夢下變更單E210910要求增加耐落位置 留0-0.4mm不涂，涂1.5-1.9mm
Note on O25: gc013: 2016/8/26王靜靜下內部聯絡單1608032要求包裝紙箱由普通的改為加厚紙箱
Note on A26: yulinmufeng: 客戶已回簽
Note on D26: gc007: 2017/2/28黎清秀郵件要求由於車工的螺絲規格上描述只是"-5",所以也只能看出是需要車工的,但具體是車工幾刀,看不出來.所以,此料規格由IMS-5 2*4+1改為IMS-5A 2*4+1
Note on I26: yulinmufeng: 13/5/27 業務吳彭下變更單要求鍍層由黑鎳變更為黑鋅 2017/1/05業務魯明婧下變更單E1701004要求镀层黑鋅改为黑色鋅鎳合金，代工厂一起变更
Note on O26: gc013: 2016/8/26王靜靜下內部聯絡單1608032要求包裝紙箱由普通的改為加厚紙箱
Note on O27: gc013: 2016/8/26王靜靜下內部聯絡單1608032要求包裝紙箱由普通的改為加厚紙箱
Note on D28: gc007: 2017/2/28黎清秀郵件要求由於車工的螺絲規格上描述只是"-5",所以也只能看出是需要車工的,但具體是車工幾刀,看不出來.所以,此料規格由IMS-4-5 2*5.8+1.2改為IMS-4-5A 2*5.8+1.2
Note on I28: gc007: 2017/6/1常偉偉郵件要求在系統和一欄表上增加上漆
Note on O28: gc013: 2016/8/26王靜靜下內部聯絡單1608032要求包裝紙箱由普通的改為加厚紙箱
Note on D29: gc007: 2017/2/28黎清秀郵件要求由於車工的螺絲規格上描述只是"-5",所以也只能看出是需要車工的,但具體是車工幾刀,看不出來.所以,此料規格由IMS-4-5 2*3.8+1.2改為IMS-4-5A 2*3.8+1.2
Note on O29: gc013: 2016/8/26王靜靜下內部聯絡單1608032要求包裝紙箱由普通的改為加厚紙箱
Note on O30: gc013: 2016/8/26王靜靜下內部聯絡單1608032要求包裝紙箱由普通的改為加厚紙箱
Note on O31: gc013: 2016/8/26王靜靜下內部聯絡單1608032要求包裝紙箱由普通的改為加厚紙箱
Note on O32: gc013: 2016/8/26王靜靜下內部聯絡單1608032要求包裝紙箱由普通的改為加厚紙箱
Note on K33: yulinmufeng: 2015/9/16業務魯明婧下變更單E1509012要求取消与038-2223共用，重新建新規格ITS1.6*2.5 BNI（詳見附件圖面）
Note on O33: gc013: 2016/8/26王靜靜下內部聯絡單1608032要求包裝紙箱由普通的改為加厚紙箱
Note on I34: yulinmufeng: 13/5/27 業務吳彭下變更單要求鍍層由黑鎳變更為黑鋅 2017/1/05業務魯明婧下變更單E1701004要求镀层黑鋅改为黑色鋅鎳合金，代工厂一起变更 2017/6/12常偉偉郵件要求在系統上增加上上漆工藝。外觀件螺絲，不可有異色現象 2017/11/23林楷勛下內部聯絡單要求取消上漆工藝
Note on O34: gc013: 2016/8/26王靜靜下內部聯絡單1608032要求包裝紙箱由普通的改為加厚紙箱
Note on O35: gc013: 2016/8/26王靜靜下內部聯絡單1608032要求包裝紙箱由普通的改為加厚紙箱
Note on F36: yulinmufeng: 2016/3/31由於規格變更單重由0.178變更為0.168
Note on J36: yulinmufeng: 2016/3/31業務劉雪梅下變更單E1603030要求原本頭下長5.6~6.0mm改為5.85~6.05mm 耐落颜色變更為咖啡紅,代工廠一并變更.
Note on K36: yulinmufeng: 2016/1/8魯明婧下變更單E1601004要求621025000030A取消與159-1310共用，改為與MS20060I580共用
Note on O36: gc013: 2016/8/26王靜靜下內部聯絡單1608032要求包裝紙箱由普通的改為加厚紙箱
Note on O37: gc013: 2016/8/26王靜靜下內部聯絡單1608032要求包裝紙箱由普通的改為加厚紙箱
Note on O38: gc013: 2016/8/26王靜靜下內部聯絡單1608032要求包裝紙箱由普通的改為加厚紙箱
Note on E39: GC工程6: 2006/3/21回簽樣品 2006/4/5確認書回簽為准
Note on G39: j: 06/4/20单重为0.258 06/6/23單重為0.241 06/7/17單重為0.251 06/7/17平均值為0.25
Note on O39: gc013: 2016/8/26王靜靜下內部聯絡單1608032要求包裝紙箱由普通的改為加厚紙箱
Note on O40: gc013: 2016/8/26王靜靜下內部聯絡單1608032要求包裝紙箱由普通的改為加厚紙箱
Note on O41: gc013: 2016/8/26王靜靜下內部聯絡單1608032要求包裝紙箱由普通的改為加厚紙箱
Note on O42: gc013: 2016/8/26王靜靜下內部聯絡單1608032要求包裝紙箱由普通的改為加厚紙箱
Note on O43: gc013: 2016/8/26王靜靜下內部聯絡單1608032要求包裝紙箱由普通的改為加厚紙箱
Note on G44: gc15: 06/5/18單重為0.323 06/7/15單重為0.305 06/8/11單重為0.317 06/8/11平均值0.315
Note on O44: gc013: 2016/8/26王靜靜下內部聯絡單1608032要求包裝紙箱由普通的改為加厚紙箱
Note on G45: gc15: 06/5/18單重為0.323 06/7/15單重為0.305 06/8/11單重為0.317 06/8/11平均值0.315
Note on G46: gc15: 06/12/29單重為0.168 07/1/8單重為0.161 07/4/26單重為0.162 平均值為0.164
Note on J48: Administrator: 2024/12/25李世輝要求耐落後增加防鏽油（傅瑤发的邮件）
Note on J49: yulinmufeng: 2015/10/13業務劉雪梅下變更單E1510006要求6款料全部由雙邊耐落改為單邊耐落
Note on G50: gc15: 06/9/4單重為0.136 06/10/9單重為0.138 06/10/25單重為0.135 06/10/25平均值為0.136
Note on A51: gc007: 2018/9/12客戶承認書回簽
Note on I51: gc007: 2018/4/25王沛要求黑色鋅鎳合金改為黑色鋅鎳合金(啞光) 2018/6/4王沛要求黑色鋅鎳合金(啞光)改為黑色鋅鎳合金(A系)
Note on A52: gc007: 2018/9/12客戶承認書回簽
Note on I52: gc007: 2018/4/25王沛要求黑色鋅鎳合金改為黑色鋅鎳合金(啞光) 2018/6/4王沛要求黑色鋅鎳合金(啞光)改為黑色鋅鎳合金(A系)
Note on A53: gc007: 2018/9/12客戶承認書回簽
Note on I53: gc007: 2018/4/25王沛要求黑色鋅鎳合金改為黑色鋅鎳合金(啞光) 2018/6/4王沛要求黑色鋅鎳合金(啞光)改為黑色鋅鎳合金(A系)
Note on A54: gc007: 2018/9/12客戶承認書回簽
Note on I54: gc007: 2018/4/25王沛要求黑色鋅鎳合金改為黑色鋅鎳合金(啞光) 2018/6/4王沛要求黑色鋅鎳合金(啞光)改為黑色鋅鎳合金(A系)
Note on A55: gc007: 2018/9/12客戶承認書回簽
Note on I55: gc007: 2018/4/25王沛要求黑色鋅鎳合金改為黑色鋅鎳合金(啞光) 2018/6/4王沛要求黑色鋅鎳合金(啞光)改為黑色鋅鎳合金(A系)
Note on J55: gc007: 2017/11/07陈丽丽下变更单E1711002要求耐落变更为红色耐落(NYLOK(咖啡红))
Note on A56: gc007: 2018/10/17客戶承認書回簽
Note on H58: Administrator: 2016-04-27王沛郵件要求熱處理改為調質HV300-400
Note on I59: gc007: 2018/1/18陳麗麗下變更單E181033要求鍍層黑鎳變更為黑色鋅鎳合金，共用料688-072一起變更 2018/4/25王沛要求黑色鋅鎳合金改為黑色鋅鎳合金(啞光) 2018/6/4王沛要求黑色鋅鎳合金(啞光)改為黑色鋅鎳合金(A系)
Note on I60: gc007: 2018/1/18陳麗麗下變更單E181033要求鍍層黑鎳變更為黑色鋅鎳合金，共用料688-072一起變更 2018/4/25王沛要求黑色鋅鎳合金改為黑色鋅鎳合金(啞光) 2018/6/4王沛要求黑色鋅鎳合金(啞光)改為黑色鋅鎳合金(A系)
Note on A64: gc007: 2019/6/24客戶承認書回簽
Note on J64: gc007: 2020/8/05張清郵件要求增加封閉劑
Note on A65: gc007: 2019/6/24客戶承認書回簽
Note on I68: gc007: 2018/4/25王沛要求黑色鋅鎳合金改為黑色鋅鎳合金(啞光) 2018/6/4王沛要求黑色鋅鎳合金(啞光)改為黑色鋅鎳合金(A系)
Note on K71: gc007: 2020/4/13陳麗麗下變更單E200419要求621025000085取消共用MS20060I830，变更为共用MS20065I200
Note on B76: gc007: 2024/12/12孫麗雯下變更單E241213要求 變更衝針44021220088改為44021220046-1 JMF23 Q0.9-1.0，共用料一起變更（725-148/801-073）
Note on I76: Administrator: 2021/4/13張清郵件要求因客户反映螺丝头部积漆不良，经查实为中晨电镀，为了把品质管控更好些，把ERP系统锁定为“锦飞”电镀，其委外只准给锦飞电镀一家，
Note on I79: gc011: 2021/5/20王沛要求取消鈍化或鈍化改清洗
Note on I81: gc011: 2021/5/20王沛要求取消鈍化或鈍化改清洗
Note on I82: gc011: 2021/5/20王沛要求取消鈍化或鈍化改清洗
Note on M83: gc007: 2020/8/12赖奇伯下内部联络单要求真空包装改为緊密包裝
Note on A88: Administrator: 2021/5/25客戶承認書回簽
Note on A89: Administrator: 2021/5/25客戶承認書回簽
Note on A90: Administrator: 2021/5/25客戶承認書回簽
Note on A91: Administrator: 2021/5/25客戶承認書回簽
Note on M96: Administrator: 2023/5/12賴奇伯郵件要求后段的筛选移到电泳或pvd工站之前,并勾選check in(自動篩選)
Note on I114: gc007: 2019/11/15孫麗雯下變更單E191115要求鍍層由銀灰色电泳改為淺銀灰色电泳(Titan Grey Dull),耐落顏色改為咖啡紅 2020/6/12孫麗雯下變更單E200612要求鎳底變更為黑鎳底 共用料一起變更
Note on M114: gc007: 2020/4/29孫麗雯下變更單E200451要求變更包裝方式為真空包裝(共用料一起變更) 2020/8/12赖奇伯下内部联络单要求真空包装改为緊密包裝
Note on D117: gc007: 2024/11/12孫麗雯下變更單E241107要求變更沖針為44021220041-4，JMF20*12 Q=0.8-0.9(加大针宽)TIN 普通试做，共用料（801-114/1243-009）一起變更
Note on D118: gc007: 2024/11/12孫麗雯下變更單E241106要求 變更沖針為44021220041-4，JMF20*12 Q=0.8-0.9(加大针宽)TIN 普通试做，共用料（801-115/1243-008）一起變更
Note on F125: gc007: 2018/3/30李娟郵件要求單重由0.08改為0.09 2018/6/20李娟郵件要求單重由0.08改為0.085
Note on G125: gc15: 07/3/22單重為0.076
Note on G129: gc15: 06/7/06單重為0.205 06/8/7單重為0.203 06/11/15單重為0.204 06/11/15平均值為0.204
Note on D141: Administrator: 2026/1/26孙丽雯下变更单E260115要求增加槽宽管控1.0-1.10（重点）其他不变，共用料725-192/801-138/1067-018一起變更
Note on J143: Administrator: 2026/3/18张梦梦下发变更单E260311要求耐落颜色变更为咖啡红，共用料801-144，801-140一起变更
Note on J147: Administrator: 2026/3/18张梦梦下发变更单E260311要求耐落颜色变更为咖啡红，共用料801-144，801-140一起变更
Note on J151: Administrator: 2026/3/18张梦梦下发变更单E260311要求耐落颜色变更为咖啡红，共用料801-144，801-140一起变更