## 
上 海 格 琳 電 子 有 限 公 司
規格料號一覽表
客戶編號 | 公司料號 | 客戶料號 | 規 格 | 回簽 | 版本號 | 單重(g) | 每100重量(g) | 熱處理 | 電鍍 | 耐落 | 備注1 | 材質 | 備註2 | 打樣日期 | 打樣單號 | 量產承認日期 | 共用郵件
860-001 | 11410001BY400022 | 131B-01BF000 | IMS 2.5*5 |  |  | 0.2 |  | 啟陽熱處理(HV450-550) | 黑色電泳 | NYLOK+黑色防水膠 | 用038-2522的料 | SUS410 |  | 2013-08-07
860-002 | 11410001BY400012 | 131B-01BG000 | IMS 2*3 |  |  | 0.105 |  | 啟陽熱處理(HV450-550) | 黑色電泳 | NYLOK+黑色防水膠 | 用038-2520的料 | SUS410 |  | 2013-08-07
860-003 | 11180001BS101502 | 131B-01BH000 | 梅花IMS 2*3 |  |  | 0.185 |  | HV350-450 | 黑色鋅鎳合金 | NYLOK | 用038-2513的料 | 18A |  | 2013-07-24
860-004 | 11410001BY100042 | 131B-01BJ000 | IMS 2*3 |  |  | 0.103 |  | 不鏽鋼熱處理HV450-550 | (發黑)黑色電泳 | PATCH | 用038-2519的料 | SUS410 |  | 2013-08-07
860-005 | 11410001BY100012 | 131B-01BM000 | IMS 2*5 |  |  | 0.155 |  | 不鏽鋼熱處理HV450-550 | (發黑)黑色電泳 | PATCH | 用038-2514的料 | SUS410 |  | 2013-08-07
860-006 | 11180001BS101512 | 131B-01BN000 | IMS 2*4 |  |  | 0.197 |  | HV350-450 | 黑色鋅鎳合金 | NYLOK | 用038-2524的料 | 18A |  | 2013-08-07
860-007 | 11410001BY100022 | 131B-01BP000 | IMS 3*3 |  |  | 0.202 |  | 啟陽熱處理(HV450-550) | (發黑)黑色電泳 | NYLOK | 用038-2515的料 | SUS410 |  | 2013-08-07
860-008 | 11410001BY100032 | 131B-01BQ000 | IMS 2.5*8 |  |  | 0.282 |  | 啟陽熱處理(HV450-550) | (發黑)黑色電泳 | NYLOK | 用038-2516的料 | SUS410 |  | 2013-08-07
860-009 | 11410001BY100052 | 131B-01BR000 | IMS 2.5*5 |  |  | 0.198 |  | 不鏽鋼熱處理HV450-550 | (發黑)黑色電泳 | PATCH | 用038-2521的料 | SUS410 |  | 2013-08-07
860-010 | 11180001BN131232 | 131B-01BU000 | IMS 2.5*5 |  |  | 0.201 |  | HV350-450 | 黑鎳(要黑) | NYLOK | 用095-711的料 | 18A
860-011 | 11180001BS101642 | 131B-01BY000 | IMS 2*3 |  |  | 0.203 |  | HV350-450 | 黑色鋅鎳合金 | NYLOK | 用038-2517的料 | 18A |  | 2013-08-09
860-012 | 11410001BY400022 | 159-131B-01BF000 | IMS 2.5*5 |  |  | 0.2 |  | 啟陽熱處理(HV450-550) | 黑色電泳 | NYLOK+黑色防水膠 | 用038-2522的料 | SUS410 |  | 2013-08-07
860-013 | 11410001BY400012 | 159-131B-01BG000 | IMS 2*3 |  |  | 0.105 |  | 啟陽熱處理(HV450-550) | 黑色電泳 | NYLOK+黑色防水膠 | 用038-2520的料 | SUS410 |  | 2013-08-07
860-014 | 11180001BS101502 | 159-131B-01BH000 | 梅花IMS 2*3 |  |  | 0.185 |  | HV350-450 | 黑色鋅鎳合金 | NYLOK | 用038-2513的料 | 18A |  | 2013-07-24
860-015 | 11410001BY100042 | 159-131B-01BJ000 | IMS 2*3 |  |  | 0.103 |  | 不鏽鋼熱處理HV450-550 | (發黑)黑色電泳 | PATCH | 用038-2519的料 | SUS410 |  | 2013-08-07
860-016 | 11410001BY100012 | 159-131B-01BM000 | IMS 2*5 |  |  | 0.155 |  | 不鏽鋼熱處理HV450-550 | (發黑)黑色電泳 | PATCH | 用038-2514的料 | SUS410 |  | 2013-08-07
860-017 | 11180001BS101512 | 159-131B-01BN000 | IMS 2*4 |  |  | 0.197 |  | HV350-450 | 黑色鋅鎳合金 | NYLOK | 用038-2524的料 | 18A |  | 2013-08-07
860-018 | 11410001BY100022 | 159-131B-01BP000 | IMS 3*3 |  |  | 0.202 |  | 啟陽熱處理(HV450-550) | (發黑)黑色電泳 | NYLOK | 用038-2515的料 | SUS410 |  | 2013-08-07
860-019 | 11410001BY100032 | 159-131B-01BQ000 | IMS 2.5*8 |  |  | 0.282 |  | 啟陽熱處理(HV450-550) | (發黑)黑色電泳 | NYLOK | 用038-2516的料 | SUS410 |  | 2013-08-07
860-020 | 11410001BY100052 | 159-131B-01BR000 | IMS 2.5*5 |  |  | 0.198 |  | 不鏽鋼熱處理HV450-550 | (發黑)黑色電泳 | PATCH | 用038-2521的料 | SUS410 |  | 2013-08-07
860-021 | 11180001BN131232 | 159-131B-01BU000 | IMS 2.5*5 |  |  | 0.201 |  | HV350-450 | 黑鎳(要黑) | NYLOK | 用095-711的料 | 18A
860-022 | 11180001BS101642 | 159-131B-01BY000 | IMS 2*3 |  |  | 0.203 |  | HV350-450 | 黑色鋅鎳合金 | NYLOK | 用038-2517的料 | 18A |  | 2013-08-09
860-023 | 11180001BN131422 | 159-131B-0014000 | IMS 2*3 |  |  | 0.121 |  | HV350-450 | 黑鎳(要黑) | NYLOK | 用027-291的料 | 18A
860-024 | 11410001BY100062 | 131B-01CJ000 | 梅花CMS 2.5*5 |  |  | 0.202 |  | 啟陽熱處理(HV450-550) | (發黑)黑色電泳 | NYLOK | 用038-2558的料 | SUS410 |  | 2013-09-04
860-025 | 11410001BY100062 | 159-131B-01CJ000 | 梅花CMS 2.5*5 |  |  | 0.202 |  | 啟陽熱處理(HV450-550) | (發黑)黑色電泳 | NYLOK | 用038-2558的料 | SUS410 |  | 2013-09-04
860-026 | 11180001BN131512 | 159-131B-001F000 | IMS 2*5 |  |  | 0.155 |  | HV350-450 | 黑鎳(要黑) | NYLOK | 用027-459的料 | 18A
860-027 | 11410001BY100132 | 159-131B-01G4000 | IMS 2.5*5 |  |  | 0.2 |  | 啟陽熱處理(HV450-550) | (發黑)黑色電泳 | 對邊咖啡紅NYLOK | 用038-2608的料 | SUS410
860-028 | 11410001BY100142 | 159-131B-01G5000 | IMS 2.5*8 |  |  | 0.283 |  | 啟陽熱處理(HV450-550) | (發黑)黑色電泳 | 特殊對邊咖啡紅NYLOK(留1牙點9牙) | 用038-2609的料 | SUS410
860-029 | 11180001BN131512 | 1590131B-01P3000 | IMS 2*3 |  |  | 0.19 | 15.1 | HV400-500 | 鎳 | NYLOK | 用159-555的料 | 1018A | 1.68 | 2007-11-28
860-030 | 11180001BZ134852 | 1590131B-00GW000 | IMS 2*3A |  |  | 0.119 |  | HV350-450 | 黑鋅(三)+二次封閉處理 | PATCH(留0-0.4mm不涂，涂1.5-1.9mm) | 用159-868的料 | 18A
860-031 | 11180001BN131512 | 131B-001F000 | IMS 2*5 |  |  | 0.151 | 15.1 | HV400-500 | 黑鎳(要黑) | NYLOK | 用027-459的料 | 18A
860-032 | 11410001BY100182 | 159131B-0227000 | CMS 3*6 |  |  | 0.353 |  | HV450-550 | 黑色電泳 | NYLOK | 用292-1752的料 | 1215 |  |  | 業務
860-033 | 11410001BY100372 | 159131B-02NK000 | 梅花CMS 2.5*7 |  |  | 0.393 |  | 不鏽鋼熱處理HV450-550 | (發黑打底)黑色電泳 | ND 593s(360°,黃色留1-2牙,塗布7-8牙,深度需超過牙深1/2) | 用038-3668的料 | SUS410 |  |  | 業務
860-034 | 11180001BZ134482 | 159131B-00FF000 | IMS 2.5*8 |  |  | 0.28 |  | HV350-450 | 黑鋅(三)+二次封閉處理 | NYLOK(留1mm.塗3mm) | 用095-709的料 | 18A |  |  | 業務
860-035 | 11410001BY100342 | 159131B-02MB000 | CMS 3*6 |  |  | 0.359 |  | 不鏽鋼熱處理HV450-550 | (發黑打底)黑色電泳 | ND 593s(360°,黃色前端不留牙,塗布6-8牙,深度需超過牙深1/2) | 用038-3669的料 | SUS410 |  |  | 業務
860-036 | 11180001BN133901 | 159131B-01L7000 | IMS 2*3 |  |  | 0.09 |  | HV350-450 | 特殊黑鎳+黑油 | NYLOK(對邊)+防銹油(48H) | 用292-1458的料 | 18A |  |  | 業務
860-037 | 11410001BY100112 | 159131B-01EY000 | IMS 2.5*8 |  |  | 0.283 |  | 不鏽鋼熱處理HV450-550 | (發黑)黑色電泳 | PATCH(對邊) | 用292-1422的料 | SUS410 | 用038-2516改對邊NYLOK |  | 業務
860-038 | 11180001BS101642 | 159131B-01BY000 | IMS 2*3 | A00 |  | 0.203 |  | HV350-450 | 黑色鋅鎳合金 | NYLOK | 用038-2517的料 | 18A |  |  | 業務
860-039 | 11410001BY100042 | 159131B-01BJ000 | IMS 2*3 | A00 |  | 0.103 |  | 不鏽鋼熱處理HV450-550 | (發黑)黑色電泳 | PATCH | 用038-2519的料 | SUS410 |  |  | 業務
860-040 | 11410001BY100432 | 159131B-02NT000 | 梅花CMS 3*3 | AOO |  |  |  | 不鏽鋼熱處理(HV450-550) | (發黑打底)黑色電泳 | NYLOK | 用038-3678的料 | SUS410 |  |  | 業務
860-041 | 11410001BY100452 | 159131B-02NQ000 | 梅花CMS 2.5*7 | A00 |  | 0.25 |  | 不鏽鋼熱處理HV450-550 | (發黑打底)黑色電泳 | NYLOK(對邊) | 用292-1966的料 | SUS410 |  |  | 業務
860-042 | 11410001BY100052 | 159131B-01BR000 | IMS 2.5*5 | A00 |  | 0.198 |  | 不鏽鋼熱處理HV450-550 | (發黑)黑色電泳 | PATCH | 用038-2521的料 | SUS410 | 包裝數量1K一包，共用料不需變更 |  | 業務
860-043 | 11410001BY100062 | 1591131B-01CJ000 | 梅花CMS 2.5*5 | A00 |  | 0.202 |  | 啟陽熱處理(HV450-550) | (發黑)黑色電泳 | NYLOK | 用038-2558的料 | SUS410 |  |  | 業務
860-044 | 11180001BN131232 | 159131B-01BU000 | IMS 2.5*5 | A00 | A00 | 0.201 |  | HV350-450 | 黑鎳(要黑)+黑油 | NYLOK | 用095-711的料 | 18A |  |  | 業務
860-045 | 11410001BY100442 | 159131B-02NS000 | 梅花CMS 3*6 | A00 |  | 0.351 |  | 不鏽鋼熱處理(HV450-550) | (發黑打底)黑色電泳 | NYLOK | 用038-3677的料 | SUS410 |  |  | 業務
860-046 | 11180001BN131512 | 159131B-001F000 | IMS 2*5 | A00 |  | 0.151 |  | HV400-500 | 黑鎳(要黑) | NYLOK | 用027-459的料 | 18A |  |  | 業務
860-047 | 11410001BY100082 | 159131B-01ES000 | IMS 2*2.5 |  | A00 | 0.064 |  | 不鏽鋼熱處理HV450-550 | (發黑)黑色電泳 | PATCH(對邊) | 用292-1414的料 | SUS410 |  |  | 業務
860-048 | 11180001BS000672 | 159131C-014Y000 | ITS 1.4*2.2 |  | A00 | 0.03 |  | HV450-550 | 黑色鋅鎳合金 |  | 用292-1497的料 | 18A | 用292-1456 退鍍黑色鋅鎳合金 |  | 業務
860-049 | 14642400CL001092 | 1591NUT-M2.5X3 OD4.2 | INSERT M2.5*4.2*3 |  |  |  |  | 無 | 清洗 |  |  | C3604 |  | 2018-01-25
860-050 | 11410001BY100492 | 159131B-02PV000 | IMS 2.5*7 |  |  | 0.253 |  | 不鏽鋼熱處理HV450-550 | 發黑+黑色電泳 | ND 593s(360°,整圈黃色留1-2牙,塗布7-8牙,深度需超過牙深1/2) | 用292-2003的料 | SUS410 |  |  | 業務
860-051 | 14642400CL001102 | 1591NUT-M2.5*4.2*4 | INSERT M2.5*4.2*4 |  |  | 0.21 |  | 無 | 清洗 |  |  | C3604 | 外購件 | 2018-05-02
860-052 | 11410001BY100482 | 159131B-02P9000 | IMS 2.5*7 |  | A00 | 0.25 |  | 不鏽鋼熱處理HV450-550 | 發黑+黑色電泳 | NYLOK(對邊) | 用292-2002的料 | SUS410 |  |  | 業務
860-053 | 14642400CL001112 | 159131B00CL000 | INSERT M1.2*2.5*2.0 |  |  | 0.048 |  | 無 | 清洗 |  |  | C3604 | 外購件 | 2018-06-22
860-054 | 14042400PB000012 | 159213NJ-2BN0101 | PIN 2.9*68 |  | B00 | 3.51 |  | 無 | 磷黑(要黑) |  | 包裝方式:500PCS/包 | SUS304 | 外購件 | 2018-08-17
860-055 | 11410001BY000092 | 159213NJ-2DN0401 | CMS-5B 2.5*2+11.2 |  | B00 | 0.868 |  | 不鏽鋼熱處理HV450-550 | 發黑+黑色電泳 |  | 自動篩選 | SUS410 |  | 2018-06-25
860-056 | 11410001BY100602 | 159131A-01UR000 | IMS 2.5*6 |  |  | 0.23 |  | 不鏽鋼熱處理HV450-550 | (發黑)黑色電泳 | ND 593s(360°,整圈黃色留0牙,點7牙,深度需超過牙深1/2) | 用292-2062的料 | SUS410 |  |  | 業務
860-057 | 14642400CL001122 | 50KMZZ0004211LH | INSERT M1.2*2.1*2.5 |  |  | 0.038 |  | 無 | 清洗 |  |  | C3604 | 外購件 | 2018-09-26
860-058 | 11180001WN142152 | 51KXN00007301LH | CMS-4 1.2*3 |  |  | 0.106 |  | HV350-450 | 鎳 | PATCH(留0.50mm) |  | 18A |  | 2018-09-26
860-059 | 11180001BN133922 | 159131B-01KT000 | IMS 2*3 |  | A00 | 0.19 |  | HV350-450 | 特殊黑鎳+黑油 | NYLOK(對邊)+防銹油(48H) | 用292-1459的料 | 18A | 用292-1412 退鍍特殊黑鎳+對邊NY |  | 業務
860-060 | 11180001WN142152 | 159DL-51KXN00007301LH | CMS-4 1.2*3 |  |  | 0.106 |  | HV350-450 | 鎳 | PATCH(留0.50mm) | 用860-058的料 | 18A |  |  | 業務
860-061 | 14642400CL001122 | 159DL-50KMZZ0004211LH | INSERT M1.2*2.1*2.5 |  |  | 0.038 |  | 無 | 清洗 |  | 用860-057的料 | C3604 | 外購件 |  | 業務
860-062 | 14642400CL001112 | 200NUT-M1.2X2 OD2.5 | INSERT M1.2*2.5*2.0 |  |  | 0.048 |  | 無 | 清洗 |  | 用860-053的料 | C3604 | 外購件 |  | 業務
860-063 | 11180001BZ147472 | 159DL-131B-02WJ000 | IMS-4A 2*2 |  |  | 0.202 |  | HV350-450 | 黑鋅(三) | PATCH | 用038-3888的料 | 18A |  |  | 業務
860-064 | 11180001DY100092 | 159DL-131B-02X6000 | IMS-4A 2*2 |  |  | 0.201 |  | HV350-450 | (鎳底)pantone 3245C(電泳ED) | PATCH | 用038-3889的料 | 18A |  |  | 業務
860-065 | 14642400CL001152 | 200NUT-M2X3 OD3.05 | INSERT M2*3.05*3 |  |  | 0.093 |  | 無 | 清洗 |  |  | C3604 | 外購件 | 2019-01-25
860-066 | 14642400CL001162 | 200NUT-M2X1.6 OD3.6 | INSERT M2*3.6*1.6 |  |  | 0.073 |  | 無 | 清洗 |  |  | C3604 | 外購件 | 2019-01-25
860-067 | 11180001BZ147832 | 159DL-131B-030F000 | IMS-4A 2*2 |  |  | 0.164 |  | HV350-450 | 黑鋅(三) | PATCH | 用038-3935的料 | 18A |  |  | 業務
860-068 | 11180001DY100172 | 159DL-131B-030G000 | IMS-4A 2*2 |  |  | 0.153 |  | HV350-450 | Pantone3245C電泳（鎳底） | PATCH | 用038-3936的料 | 18A |  |  | 業務
860-069 | 11180001BN033892 | 131C-01FQ000 | PTS-1 2*9 |  |  | 0.213 |  | HV400-500 | 黑鎳 |  | 用292-1975的料 | 18A |  |  | 業務
860-070 | 11180001BN034432 | 131C-01K6000 | ITS-1 2*5 |  |  | 0.105 |  | HV400-500 | 黑鎳(要黑) |  | 用038-3990的料 | 18A |  |  | 業務
860-071 | 11180001BN034442 | 131C-01K8000 | BTS-1 2*7 |  |  | 0.231 |  | HV400-500 | 黑鎳(要黑) |  | 用038-3991的料 | 18A |  |  | 業務
860-072 | 11180001BZ046152 | 213MN3017 | 梅花CTS 1.4*4 |  |  | 0.058 |  | HV400-500 | 黑鋅 |  |  | 18A | Y13-190610009 | 2019-06-10
860-073 | 11180001BN102052 | 15913NJ-01N0601 | IMS-4A 2*5 |  |  | 0.29 |  | HV400-500 | 黑鎳 | NYLOK | 用292-259的料 | 1018A |  |  | 業務
860-074 | 11180001BZ135332 | 159131B-00F6000 | IMS 2*7 |  |  | 0.185 |  | HV350-450 | 黑鋅(三)+二次封閉處理 | NYLOK | 用159-894的料 | 18A |  |  | 業務
860-075 | 11410001BY100022 | 159131B-01BP000 | IMS 3*3 |  |  | 0.202 |  | 啟陽熱處理(HV450-550) | (發黑)黑色電泳 | NYLOK | 用038-2515的料 | SUS410 |  |  | 業務
860-076 | 11410001BY100062 | 159131B-01CJ000 | 梅花CMS 2.5*5 |  | A00 | 0.202 |  | 啟陽熱處理(HV450-550) | (發黑)黑色電泳 | NYLOK | 用038-2558的料 | SUS410 |  |  | 業務
860-077 | 14042400PB000022 | 159DV-13NJ-2FM0901 | PIN 3.05*29 |  |  | 1.688 |  | 無 | 發黑(要黑) |  | 外購件 | SUS304 | Y13-190823009 | 2019-08-23
860-078 | 11410001BY100032 | 159131B-01BQ000 | IMS 2.5*8 |  |  | 0.282 |  | 啟陽熱處理(HV450-550) | (發黑)黑色電泳 | NYLOK | 用038-2516的料 | SUS410 |  |  | 業務
860-079 | 11410001BY100012 | 159131B-01BM000 | IMS 2*5 |  |  | 0.155 |  | 不鏽鋼熱處理HV450-550 | (發黑)黑色電泳 | PATCH | 用038-2514的料 | SUS410 |  |  | 業務
860-080 | 11180001BZ134842 | 159131B-007W000 | IMS 2.5*4A |  | A00 | 0.174 |  | HV350-450 | 黑鋅(三)+二次封閉處理 | NYLOK(耐落留0.5mmref塗2.0mm) | 用159-867的料 | 18A |  |  | 業務
860-081 | 11410001BY100332 | 159131A-01S7000 | IMS 2.5*8 |  |  | 0.283 |  | 不鏽鋼熱處理HV450-550 | (發黑)黑色電泳 | ND 593s(前端留1-3牙,點10-12牙,整圈黃色,深度需超過牙深1/2) | 用292-1937的料 | SUS410 |  |  | 業務
860-082 | 11410001DY100382 | 213MN3018 | 梅花CMS 2.5*6 |  |  | 0.228 |  | 不鏽鋼熱處理HV450-550 | (發黑)黑色電泳 | Eco-Loc ND 593SA YELLOW(留0牙,點7牙,深度需超過牙深1/2)(新康明(DJ002)) | 自動篩選 | SUS410 | 用292-2459+ND593 | 2021-02-18
860-083 | 11180001WN144232 | 159131B-03FK000 | IMS 2*3.5 |  | A00 | 0.101 |  | HV350-450 | 鎳 | PATCH(對邊) | 用292-2665的料 | 18A
860-084 | 11410001DY100382 | 159131A-0244000 | 梅花CMS 2.5*6 |  |  | 0.228 |  | 不鏽鋼熱處理HV450-550 | (發黑)黑色電泳 | Eco-Loc ND 593SA YELLOW(留0牙,點7牙,深度需超過牙深1/2)(台灣穩得(M072)) | 用860-082的料 | SUS410 |  |  | 業務
860-085 | 11410001DY100552 | 159131B-03FD000 | 梅花CMS 2.5*5 |  | A00 | 0.2 |  | 不鏽鋼熱處理HV450-550 | (發黑打底)黑色電泳 | PATCH(對邊) | 用292-2666的料 | SUS410 |  |  | 業務
860-086 | 11180001BN034702 | 159131C-01RY000 | ITS 1.6*4 |  | A00 | 0.069 |  | HV400-500 | 黑鎳(要黑) |  | 用038-4163的料 | 18A |  |  | 業務
860-087 | 11180001BN138442 | 159131B-03FJ000 | IMS 2.5*5 | . | A00 | 0.21 |  | HV350-450 | 黑鎳(要黑)+黑油 | PATCH(對邊) | 用292-2667的料 | 18A |  |  | 業務
860-088 | 11180001BS106072 | 159131B-03FC000 | IMS 2*4 |  | A00 | 0.13 |  | HV350-450 | 黑色鋅鎳合金(A系) | PATCH(對邊,咖啡紅) | 用292-2668的料 | 18A |  |  | 業務
860-089 | 11180001WN144242 | 159131B-03FG000 | IMS-4 2*2+1 |  | A00 | 0.09 |  | HV350-450 | 鎳 | PATCH(對邊) | 用292-2669的料 | 18A |  |  | 業務
860-090 | 11410001DY100492 | 131B-03FX000 | 梅花CMS 2.5*5 |  |  | 0.202 |  | 不鏽鋼熱處理HV450-550 | (發黑打底)黑色電泳 | Eco-Loc ND 593SA YELLOW(留0牙,點6-7牙,深度需超過牙深1/2)(台灣穩得(M072)) | 用292-2639的料 | SUS410 |  |  | 業務
860-091 | 11180001BS106042 | 159131B-03G1000 | IMS 2*3 |  | A00 | 0.088 |  | HV350-450 | 黑色鋅鎳合金(A系) | PATCH(對邊) | 用292-2674的料 | 18A |  |  | 業務
860-092 | 11410001DY100432 | 159131B-03G2000 | IMS 2*3 |  | A00 | 0.103 |  | 不鏽鋼熱處理HV450-550 | (發黑打底)黑色電泳 | PATCH(對邊) | 用292-2683的料 | SUS410 |  |  | 業務
860-093 | 11410001DY100492 | 159131B-03FX000 | 梅花CMS 2.5*5 |  | A00 | 0.202 |  | 不鏽鋼熱處理HV450-550 | (發黑打底)黑色電泳 | Eco-Loc ND 593SA YELLOW(留0牙,點6-7牙,深度需超過牙深1/2)(台灣穩得(M072)) | 用292-2639的料 | SUS410 |  |  | 業務
860-094 | 11410001DY100642 | 159131B-03FT000 | IMS-4 2.5*4.8+18.2 |  | A00 | 0.976 |  | 不鏽鋼熱處理HV450-550 | (發黑打底)黑色電泳 | PATCH | 用292-2712的料 | SUS410 |  |  | 業務
860-095 | 11180001BS106052 | 159131B-03G0000 | IMS 2*3 |  | A00 | 0.203 |  | HV350-450 | 黑色鋅鎳合金(A系) | PATCH(對邊) | 用292-2713的料 | 18A |  |  | 業務
860-096 | 11040000CT000412 | 281-460-001004 | FTS 2*6 |  |  | 0.112 |  | 無 | 鈍化(鹽霧72H)(N971) |  |  | SUS304 | Y13-210401022 | 2021-04-01
860-097 | 11040000CT000482 | 281-460-001005 | IMS 2.5*4 |  |  | 0.297 |  | 無 | 鈍化(鹽霧72H)(N971) |  |  | SUS304 | Y13-210401023 | 2021-04-01
860-098 | 11180001BN138432 | 159131B-03GD000 | IMS 2*5 |  | A00 | 0.142 |  | HV350-450 | 黑鎳(要黑) | PATCH(對邊) | 用292-2684的料 | 18A | Y13-210316004 | 2021-03-16 | 業務
860-099 | 11410001DY100572 | 159131B-03FF000 | IMS 2*4 |  | A00 | 0.136 |  | 不鏽鋼熱處理HV450-550 | (發黑打底)黑色電泳 | PATCH(對邊) | 用292-2686的料 | SUS410 | Y13-201216021 | 2020-12-16 | 業務
860-100 | 11180001BZ140162 | 159131B-02G0000 | IMS 2*4(HW) |  | A00 | 0.118 |  | HV350-450 | 黑鋅(三)(鹽霧48小時無紅銹) | NYLOK | 用168-125的料 | 18A |  |  | 業務
860-101 | 11180001WN044672 | 281M6M00NN24 | FTS 2*7 |  |  | 0.134 |  | HV400-500 | 鎳 |  |  | 18A | Y13-211118005 | 2021-11-18
860-102 | 14082300ZN000082 | 281M6M000029 | 止退螺母NUT M4 |  |  | 0.868 |  | 無 | 藍鋅(三) |  |  | 1008 |  | 2022-01-04
860-103 | 11180001WN044702 | 281M6M04NN35 | PTS 2.5*7 |  | A1 | 0.535 |  | HV450-550 | 鎳 |  |  | 18A | Y13-211215007 | 2021-12-15
860-104 | 11180001WN044712 | 281M6M04NN36 | TTS-4A/W 2.5*6+8 |  |  | 0.36 |  | HV450-550 | 鎳 |  |  | 18A | Y13-211214012 | 2021-12-14
860-105 | 11180001WN140262 | 323MA00001GLGL | IMS 2*2 |  |  | 0.164 |  | HV350-450 | 鎳 | 對邊NYLOK(咖啡紅) | 用159-1579的料 | 18A
860-106 | 11040000CT000612 | 470-00384 | IMS-4A 2*3.4+0.6 |  |  | 0.162 |  | 無 | 鈍化 |  |  | SUS304 | Y13-220914003 | 2022-09-14
860-107 | 14032400PD000012 | 167481-00114 | 內六角車件 1/4*5/16 |  |  | 0.56 |  | 無 | 通體PVD(黑色) |  | 自動篩選 | SUS303 | 走芯機 | 2022-10-11
860-108 | 11410001CT000102 | 167470-00253 | 内六角FMS 2*6 |  |  | 0.136 |  | 不鏽鋼熱處理HV450-550 | 鈍化 |  |  | SUS410 | Y13-221212004 | 2022-12-12
860-109 | 11040000CT000742 | 167470-00392 | 內六角CMS-5B 1/4*7.94 |  |  | 2.768 |  | 無 | 鈍化(鹽霧96H) |  |  | SUS304 | 外購件 | 2023-01-05
860-110 | 11040000CT000752 | 167470-00393 | 內六角CMS-5B 1/4*11.11 |  |  | 3.2 |  | 無 | 鈍化(鹽霧96H) |  |  | SUS304 | 外購件 | 2023-01-05
860-111 | 11180001WN044922 | 281R6M040301 | CTS 2*6 |  | X01 | 0.169 |  | HV400-500 | 鎳 |  |  | 18A | Y13-221129013 | 2022-11-29
860-112 | 11180001WN044932 | 281R6M040302 | TTS-4/W 2.5*7+9 |  | X01 | 0.678 |  | HV450-550 | 鎳 |  |  | 18A | Y13-221212010 | 2022-12-12
860-113 | 11410001DY101052 | 323MHMA00002YBG0 | IMS-4 2*2 |  |  | 0.158 |  | 不鏽鋼熱處理HV450-550 | 黑色電泳 | PATCH(對邊.咖啡紅) | 用159-2499的料 | SUS410 |  |  | 業務
860-114 | 14042400CT000162 | 167481-00119 | (-)車件M3*4.5+1.5+3.45 |  |  | 0.188 |  | 無 | 鈍化(鹽霧72H) |  | 走芯機 | SUS304 | Y13-230222005 | 2023-02-22 | 業務
860-115 | 11180001WN044762 | 281M6M00NN25 | 梅花CTS 1.4*6 |  |  | 0.071 |  | HV400-500 | 鎳 |  |  | 18A | Y13-221129014 | 2022-11-29
860-116 | 11040000PD000012 | 167470-00356 | 内六角CMS 3*12 |  |  | 0.927 |  | 無 | 研磨+通體PVD(黑色) |  |  | SUS304 | Y13-230403008 | 2023-04-03
860-117 | 11040000CT100482 | 18105001041 | 內六角CMS 5*15 |  |  | 3.5 |  | 無 | 鈍化(鹽霧72H) | PATCH | 44131420010 | SUS304 | 沖針壽命1萬.打頭B級,搓牙C級 | 暫時不做圖紙
860-118 | 11040000CT100492 | 18105001042 | 內六角CMS 5*25 |  |  | 4.648 |  | 無 | 鈍化(鹽霧72H) | PATCH | 44131420010 | SUS304 | 沖針壽命1萬.打頭B級,搓牙C級 | 暫時不做圖紙
860-119 | 11040000CT100472 | 18105001043 | 內六角PMS 5*8 |  |  | 1.869 |  | 無 | 鈍化(鹽霧72H) | PATCH(留1-2牙,點4-6牙) |  | SUS304 | Y13-230314008 | 2023-03-14
860-120 | 11040010CT000162 | 18105001140 | 內六角CMS/SW/FW 4*20 |  |  | 2.864 |  | 無 | 鈍化(鹽霧72H) |  |  | SUS304 | Y13-230314013 | 2023-03-14
860-121 | 11040000CT100502 | 18108004001 | 內六角CMS 6*16 |  |  | 5.396 |  | 無 | 鈍化(鹽霧72H) | PATCH | 44131420013-S | SUS304 | 沖針壽命1萬.打頭B級,搓牙C級 | 暫時不做圖紙
860-122 | 11040000PD000022 | CMS-5A 2.5*12 SUS304+PVD | 內六角CMS-5A 2.5*12 |  |  | 0.584 |  | 無 | 通體PVD(黑色) |  | 自動篩選 | SUS304 | Y13-230423003 | 2023-04-23
860-123 | 11180001WN045132 | 281R6M040303 | FTS 2*7 |  | 01 | 0.151 |  | HV400-500 | 鎳 |  |  | 18A | Y13-221129012 | 2022-11-29
860-124 | 11040000CL001962 | 167470-00364 | 梅花CTS-4A 2*4 |  |  | 0.155 |  | 無 | 鈍化 |  |  | SUS304 | Y13-230508004 | 2023-05-08
860-125 | 11040000PD000032 | 167470-00365 | 內六角FMS 3*12 |  |  | 0.625 |  | 無 | 研磨+清洗+通體PVD(黑色) |  |  | SUS304 | Y13-230508005 | 2023-05-08
860-126 | 11040000PD000042 | 167470-00367 | 內六角PMS 3*8 |  |  | 0.535 |  | 無 | 研磨+清洗+通體PVD(黑色) |  |  | SUS304 | Y13-230508013 | 2023-05-08
860-127 | 11040000PD000052 | 167470-00366 | 內六角FMS 3*6 |  |  | 0.367 |  | 無 | 研磨+清洗+通體PVD(黑色) |  |  | SUS304 | Y13-230508006 | 2023-05-08
860-128 | 11040000PD000062 | 167470-00368 | 內六角CMS 3*20 |  |  | 1.272 |  | 無 | 研磨+清洗+通體PVD(黑色) |  |  | SUS304 | Y13-230508012 | 2023-05-08
860-129 | 11040000PD000072 | 167470-00369 | 內六角FMS 1/4*22.23 |  |  | 6.09 |  | 無 | 研磨+清洗+通體PVD(黑色) |  |  | SUS304 | Y13-230508014 | 2023-05-08
860-130 | 11410001CT000112 | 16710DFM2-T006 | 梅花FMS 2*6 |  |  | 0.133 |  | 不鏽鋼熱處理HV450-550 | 鈍化 |  |  | SUS410 |  | 2023-03-16 | Y13-230316003
860-131 | 14042400DY000022 | EA3LZ000200 | PIN 2.5*15.5(滾花) |  |  | 0.56 |  | 無 | 鈍化(鹽霧96H)(N971)+黑色電泳 |  | 內包裝1K/包,外包裝5K/箱 | SUS304 | 外購件 | 2023-08-10
860-132 | 14042400DY000022 | 323STEA3LZ000200 | PIN 2.5*15.5(滾花) |  |  | 0.56 |  | 無 | 鈍化(鹽霧96H)(N971)+黑色電泳 |  | 用860-131的料 | SUS304 | 外購件 | 2023-08-10
860-133 | 11180001WN140262 | 323STMA00001GLGL | IMS 2*2 |  | A00 | 0.164 |  | HV350-450 | 鎳 | 對邊NYLOK(咖啡紅) | 用159-1579的料 | 18A |  |  |  |  | 業務
860-134 | 11180001BZ135282 | 323STMA00000DTG0 | IMS 2*5 |  |  | 0.153 |  | HV350-450 | 黑鋅(三)+二次封閉處理 | NYLOK(NYLOK破壞扭力0.8kgf.cm) | 用159-890的料 | 18A |  |  |  |  | 業務
860-135 | 11180001BZ134852 | 323STMAAA00153G0 | IMS 2*3A |  |  | 0.121 |  | HV350-450 | 黑鋅(三)+二次封閉處理 | PATCH(留0-0.4mm不塗，塗1.5-1.9mm) | 用159-868的料 | 18A |  |  |  |  | 業務
860-136 | 11040000CT000872 | 00002251 | 內六角CMS-4-5B 4*5+25 |  |  | 5.26 |  | 無 | 鈍化 |  | CNC製作 | SUS304 |  |  |  | 2024-02-01
860-137 | 11180001BS002792 | STM410250060B | 梅花FMS 2.5*6 |  |  | 0.217 |  | HV350-450 | 黑色鋅鎳合金(A系) |  | 只做系統資料,圖面不用 | 18A | 只做系統資料,圖面不用 |  |  | 2024-02-26
860-138 | 11350001BZ000102 | 90358A001 | 內六角CMS-4A 3*5.3+0.7 |  |  | 0.4 |  | 調質8.8級 | 黑鋅(三) |  | 只做系統資料,圖面不用 | 35# | 只做系統資料,圖面不用 |  |  | 2024-02-26
860-139 | 11040000PD000082 | 167470-00412 | 梅花PMS 2*5 |  |  | 0.17 |  | 無 | 研磨+清洗+通體PVD(黑色) |  |  | SUS304 |  |  |  | 2024-03-15
860-140 | 11040000PD000092 | 167470-00413 | 梅花PMS 2*4 |  |  | 0.13 |  | 無 | 研磨+清洗+通體PVD(黑色) |  |  | SUS304 |  | 2024-03-07 | Y13-240307005 | 2024-03-15
860-141 | 14442400CL000012 | 321-850-7416 | 螺栓M5*115(M4牙切邊) |  |  | 12.34 |  | 無 | 清洗 |  |  | 440C SS |  | 2024-03-25 |  | 2024-03-25
860-142 | 14442400CL000022 | 321-850-7416-01 | 螺栓M5*133(M4牙切邊) |  |  | 14.369 |  | 無 | 清洗 |  |  | 440C SS |  | 2024-03-25 |  | 2024-03-25
860-143 | 14032400CT000182 | RON-330-006-01 | (-)車件M2*3.81+2.54 |  |  | 0.259 |  | 無 | 鈍化 |  | 只做系統資料,圖面不用 | SUS303 | 外購件 |  |  | 2024-04-15
860-144 | 14452401RH000012 | 六角車件M16*17.5+22.5+9+24 | 六角車件M16*17.5+22.5+9+24(12孔徑) |  |  | 54.57 |  | 調質8.8級 | 發黑+上油 |  |  | #45碳鋼 | 外購件 |  |  | 2024-05-27
860-145 | 11040000CT000972 | 321-SCME006G2210 | FMS 2*6 |  |  | 0.13 |  | 無 | 鈍化 |  |  | SUS304 |  | 2024-04-25 | Y13-240425004 | 2024-06-03
860-146 | 14032400CT000192 | 361GC0008X1A | PIN 2.5*3+12+3 |  |  | 2.034 |  | 無 | 鈍化 |  |  | SUS303 | 車削件 | 2024-06-06 | Y13-240606001 | 2024-06-18
860-147 | 14032400CT000202 | 361GC0003X1A | （一）车件螺丝M3*3+14 |  |  | 2.67 |  | 無 | 鈍化 |  |  | SUS303 | 車削件 | 2024-06-06 | Y13-240606002 | 2024-06-18
860-148 | 11040000RH000062 | P00894 | 內六角CMS-5A 3*8 |  |  |  |  | 無 | 發黑+上油 |  | 只建系統 | SUS304 |  | 2024-06-05 | Y13-240605005 | 2024-06-19
860-149 | 11040000RH000072 | P00907 | 內六角CMS-5A 3*13 |  |  |  |  | 無 | 發黑+上油 |  | 只建系統 | SUS304 |  | 2024-06-05 | Y13-240605006 | 2024-06-19
860-150 | 11040000RH000092 | P00949 | 內六角CMS-5A 3*4.1 |  |  |  |  | 無 | 發黑+上油 |  | 只建系統 | SUS304 |  | 2024-06-05 | Y13-240605007 | 2024-06-19
860-151 | 11040000CL002082 | 15434 | 內六角CMS-5A 1/4*15.88 |  |  |  |  | 無 | 清洗 |  | 只建系統 | SUS304 |  | 2024-06-05 | Y13-240605008 | 2024-06-19
860-152 | 11040000RH000082 | P00316 | 內六角CMS-5B #8*13.5 |  |  |  |  | 無 | 發黑+上油 |  | 只建系統 | SUS304 |  | 2024-06-05 | Y13-240605009 | 2024-06-19
860-153 | 11040000RH000102 | P00901 | 內六角CMS-5B 3*11.5 |  |  |  |  | 無HV | 發黑+上油 |  | 只建系統 | SUS304 |  | 2024-06-05 | Y13-240605010 | 2024-06-19
860-154 | 11040000RH000112 | P00866 | 內六角CMS-5C 3*14.25 |  |  |  |  | 無 | 發黑+上油 |  | 只建系統 | SUS304 |  | 2024-06-05 | Y13-240605011 | 2024-06-19
860-155 | 14642500CL000452 | 铜螺母M3*5.5*5 | INSERT M3*5.5*5 |  |  | 0.339 |  | 無 | 清洗 |  |  | C3604 | 外購件
860-156 | 11430001RH000042 | 115744 | 內六角CMS-4-5 5/16*51.05(注：用无印字紙箱装 放纸板填充) |  | C | 18.66 |  | (苏州箱式炉生产(A040-1框装) 热处理12.9级)HRC39-45 抗拉強度180KSI屈服強度153KSI MIN | 渚黑(N983)+上油（要自然瀝乾，不能損傷） |  | 包裝全檢(每包50/紧密包装 每箱400/上面放纸板) | 合金鋼(SCM435) | 外購件
860-157 | 11350001BZ000112 | 371-4C25MPFXW | FMS #4*1/4 |  |  |  |  | 調質8.8級 | 黑鋅(三) |  |  | 35# |  | 2024-06-14 | Y13-240614005 | 2024-07-18
860-158 | 11430001RH000052 | 2379 | 滾花內六角CMS-6-5A 6*5.5+25 |  |  | 15.55 |  | 調質10.9級 | 發黑 |  |  | 合金鋼(SCM435) | 外購件 |  |  | 2024-07-18
860-159 | 11040000RH000122 | P00038 | （-）內六角CMS-5 3/8*11.5 |  |  |  |  | 無HV | 發黑 |  | 只建系統 | SUS304
860-160 | 11040000RH000132 | P00698 | （-）內六角CMS-5 1/4*11.5 |  |  |  |  | 無HV | 發黑 |  | 只建系統 | SUS304
860-161 | 11040000RH000142 | P00110 | 內六角CMS-5 4*6.5 |  |  |  |  | 無HV | 發黑 |  | 只建系統 | SUS304
860-162 | 14042400DY000032 | P01076 | 內六角車件1/4*5.5+38+10 |  |  |  |  | 無HV | DLC+噴砂 |  | 只建系統 | SUS304 | 外購件
860-163 | 14042400DY000042 | P10117 | 車件 4*10.2*10（打孔切邊） |  | 01 |  |  | 無HV | DLC+噴砂 |  |  | SUS304 | 外購件
860-164 | 11040000CT001022 | P10129 | 內六角CMS-5A 3*4+3.25 |  |  |  |  | 無HV | 钝化 |  | 只建系統 | SUS304
860-165 | 11040000RH000152 | P10138 | 內六角CMS-5A 1/4*16 |  |  | 18.66 |  | 無HV | 發黑 |  | 只建系統 | SUS304
860-166 | 11430001RH000042 | 061115744-BO | 內六角CMS-4-5 5/16*51.05(注：用无印字紙箱装) |  | C | 3.15 |  | (苏州箱式炉生产 热处理12.9级)HRC39-45 抗拉強度180KSI屈服強度153KSI MIN | 渚黑(N983)+上油（要自然瀝乾，不能損傷） |  | 用860-156的料 | 合金鋼(SCM435) | 包裝全檢(每包50/紧密包装 每箱400/上面放纸板) |  |  |  | 業務
860-167 | 14032600CT000072 | 375FM0006-1A | 六角柱 #4*4.78+12.7 |  |  | 2.3 |  | 無HV | 钝化 |  | 包裝方式:500/包 | SUS303 | 外購件
860-168 | 14642600WN000722 | 375FM0007-1A | 六角柱 #4*19.05+4.76 |  |  |  |  | 無HV | 鎳 |  | 包裝方式:500/包 | C3604 | 外購件
860-169 | 14032600CT000072 | T0000WQ0002AAA | 六角柱 #4*4.78+12.7 |  |  |  |  | 無HV | 钝化 |  | 用860-167的料 | SUS303 |  |  |  |  | 工程
860-170 | 14642600WN000722 | T0000WQ0003AAA | 六角柱 #4*19.05+4.76 |  |  | 0.77 |  | 無HV | 鎳 |  | 用860-168的料 | C3604 |  |  |  |  | 工程
860-171 | 11180001BZ050082 | 370(22-0524 样品) | PMS-5B 3*12 |  |  | 0.4 |  | HV350-450 | 黑鋅(三) |  |  | 18A |  | 2024-11-04 | Y13-241104011 | 2024-11-12
860-172 | 11180001BS002872 | 096660-1035 | 內六角FTS 2.9*10 |  | 1 |  |  | HV450-550 | 黑色鋅鎳合金(A系)+封閉劑(鹽霧96H無白鏽,192H無紅鏽) |  |  | 18A |  | 2024-11-26 | Y13-241126001 | 2024-12-02
860-173 | 11410001BY100392 | 159131B-02NR000 | IMS 2.5*3 |  |  | 0.144 |  | 不銹鋼熱處理HV450-550 | (發黑打底)黑色電泳 | NYLOK | 用038-3663的料 | SUS410 | 自動篩選 |  |  |  | 業務
860-174 | 11180001BS002912 | T0000WS0466AAA | 內六角FTS 2.9*6 |  | 1 | 0.303 |  | HV450-550 | 黑色鋅鎳合金(A系)+封閉劑(鹽霧96H無白鏽,192H無紅鏽) |  |  | 18A |  | 2024-11-26 | Y13-241126001 | 2025-01-21
860-175 | 11040000CT100792 | 096660-0248-1 | PMS 4*8 |  | 1 | 1.11 |  | 無HV | 清洗+钝化 | PATCH |  | SUS304
860-176 | 10SCREWBAGS07782 | 096660-0248 | 組合螺絲PMS 4*8+O-RING |  | 1 | 1.123 |  | PMS 4*8 | 無HV+清洗+钝化 | PATCH |  | SUS304
[8 empty] | 860-175 | 11040000CT100792
[8 empty] | O-RING 2.7*4.7*1.0 |  |  |  | 矽膠(紅)NE-5160
[8 empty] | 860-177 | 12901400NN000042
860-177 | 12901400NN000042 | 096660-0248-2 | O-RING 2.7*4.7*1.0 |  | 1 | 0.015 |  | 無HV | 本色(紅色) |  | 用128-457的料 | 矽膠(紅)NE-5160
860-178 | 14042400CT100012 | 390FM0013A1-車件 | 車件M4*3+27.6+5 |  |  | 3.795 |  | 無HV | 鈍化 | PATCH（TSN,對邊) |  | SUS304
860-179 | 11040000CL101022 | 390FM0013A1-螺絲 | （-）CMS-5B 4*5 |  |  | 1.22 |  | 無HV | 清洗 | PATCH（對邊) |  | SUS 304 | 只做系統
860-180 | 11040000CL101032 | 390FM0023A1 | 內六角FMS 4*10 |  |  | 1.039 |  | 無HV | 清洗 | PATCH（對邊) |  | SUS 304 | 只做系統
860-181 | 11040000CL101042 | 390FM0024A1 | 內六角FMS-4-5C 5*4.15+22.4 |  |  | 6.04 |  | 無HV | 清洗 | PATCH（對邊) |  | SUS 304 | 只做系統
860-182 | 10SCREWBAGS07882 | 390FM0013A1 | 組合螺絲 |  |  | 5 |  | 車件M4*3+27.6+5 | 390FM0013A1-車件 |  |  | SUS 304 | 只做系統
[8 empty] | 無HV | 清洗 | PATCH（對邊)
[8 empty] | （-）CMS-5 4*5 | 390FM0013A1-螺絲 |  |  | SUS 304
[8 empty] | 無HV | 清洗 | PATCH（對邊)
860-183 | 11430001RH000072 | 2409 | 滾花內六角CMS-6-5A 6*6.5+16 |  |  | 12.07 |  | 調質12.9級 | 發黑 |  |  | 合金鋼(SCM435) | 外購件 |  |  | 2024-07-18
860-184 | 11040000PD100012 | HRD-SST-010 | 內六角FMS 5*10 |  |  | 2 |  | 無HV | 通體PVD(黑色) | PATCH（對邊) |  | SUS304 |  | 2021-02-25 | Y13-210225043 | 2025-06-09
860-185 | 11040000PD100022 | HRD-SST-003 | 內六角FMS-4-5C 5*4.15+22.4 |  |  | 6.06 |  | 無HV | 通體PVD(黑色) | PATCH（對邊) |  | SUS304 |  | 2025-02-24 | Y13-250224016 | 2025-06-09
860-186 | 11180001BZ050082 | 381-22-0524 | PMS-5B 3*12 |  |  | 0.4 |  | HV350-450 | 黑鋅(三) |  | 用860-171的主料 | 18A
860-187 | 11180001BZ050272 | 391(梅花CTS 2*8HV黑鋅样品) | 梅花‎CTS ‎2‎*‎8 |  |  | 0.164 |  | HV400-500 | 黑鋅(三) |  | 用172-878的主料 | 18A
860-188 | 11180001BZ044622 | 391梅花PTS-3/雙2*8HV黑鋅(三)样品 | 梅花PTS-3/雙 2*8 |  |  | 0.185 |  | HV400-500 | 黑鋅(三) |  | 用017(6)-597的主料 | 18A | 自動篩選
860-189 | 11180001BZ050272 | 39113047-FM01 | 梅花‎CTS ‎2‎*‎8 |  |  | 0.1 |  | HV400-500 | 黑鋅(三) |  | 用172-878 的料 | 18A |  |  |  |  | 工程
860-190 | 11040000PD100032 | 390-HRD-SST-018 | 內六角FMS 5*12 |  |  | 2.1 |  | 无HV | 通体PVD(黑色) | PATCH（对边) |  | SUS304
860-191 | 11040000CT001362 | 390-MAN-SST-003 | 一字CMS-5B 4*8 |  |  | 1.46 |  | 无HV | 钝化 |  |  | SUS304
860-192 | 12650401WN000022 | 159-144 | ETW M1.9 |  |  | 0.04 |  | HRC44-52 | 鎳 |  | 用159-144 的料 | SK7 |  |  |  |  | 业务
860-193 | 12070401WN000022 | 032-004 | ETW M1.5 |  |  | 0.02 |  | HRC44-52 | 鎳+防銹油 | 用條裝包裝方式出貨 | 用032-004的料 | SK7 |  |  |  |  | 业务
860-194 | 11180001WN148682 | 159131B-04CN000 | IMS1.6*1.8 |  |  | 0.11 |  | HV350-450 | 镍 | PATCH(对边) | 用038-5192 | 18A |  | 2025-10-31 | Y13-251031012 | 2026-01-19 | 工程
860-195 | 11180001BN035462 | 159131C-025T000 | ITS 2*3.5 |  |  | 0.206 |  | HV450-550 | 黑鎳(要黑) |  | 用038-5193的料 | 18A |  | 2025-10-31 | Y13-251031014 | 2026-01-19 | 工程
860-196 | 11410001DY102022 | 159131B-04CS000 | 梅花CMS 2.5*4 |  |  | 0.165 |  | 不锈钢热处理HV450-550 | 发黑打底+黑色电泳 | PATCH(对边，留1牙,涂4-5牙) | 用1345-265的料 | SUS410 |  |  |  |  | 工程
860-197 | 11180001WN148612 | 159131B-04CU000 | IMS 2*2.2 |  |  | 0.168 |  | HV350-450 | 镍 | PATCH(对边) | 用1345-267的料 | 18A |  |  |  |  | 工程
Note on K4: yulinmufeng: 13.11.08業務陳麗麗下變更單要求此料由防水膠變更為黑色防水膠共用料292-1323,811-008,860-001,860-012一同變更
Note on K5: yulinmufeng: 13.11.08業務陳麗麗下變更單要求此料由防水膠變更為黑色防水膠，共用料292-1320,811-009,860-002,860-013一同變更
Note on I7: gc007: 2018/10/08王沛郵件要求启阳热处理改为不锈钢热处理，膜厚和盐雾时间没有标示的更新上去
Note on J7: yulinmufeng: 14/8/8業務陳麗麗下變更單E1408005要求此料加注：染黑打底，包裝改為500pcs每包，共用料一同變更 14/8/20李進輝要求染黑打底改為發黑
Note on I8: gc007: 2018/10/08王沛郵件要求启阳热处理改为不锈钢热处理，膜厚和盐雾时间没有标示的更新上去
Note on J8: yulinmufeng: 14/8/8業務陳麗麗下變更單E1408005要求此料加注：染黑打底，包裝改為500pcs每包，共用料一同變更 14/8/20李進輝要求染黑打底改為發黑
Note on J10: yulinmufeng: 14/8/8業務陳麗麗下變更單E1408005要求此料加注：染黑打底，包裝改為500pcs每包，共用料一同變更 14/8/20李進輝要求染黑打底改為發黑
Note on J11: yulinmufeng: 14/8/8業務陳麗麗下變更單E1408005要求此料加注：染黑打底，包裝改為500pcs每包，共用料一同變更 14/8/20李進輝要求染黑打底改為發黑
Note on I12: gc007: 2018/10/08王沛郵件要求启阳热处理改为不锈钢热处理，膜厚和盐雾时间没有标示的更新上去
Note on J12: yulinmufeng: 14/8/8業務陳麗麗下變更單E1408005要求此料加注：染黑打底，包裝改為500pcs每包，共用料一同變更 14/8/20李進輝要求染黑打底改為發黑
Note on J14: yulinmufeng: 14/2/27業務陳麗麗下變更單要求038-2517鍍層由黑鎳(黑油)+NYLOK改為黑色鋅鎳合金+NYLOK
Note on K15: yulinmufeng: 13.11.08業務陳麗麗下變更單要求此料由防水膠變更為黑色防水膠共用料292-1323,811-008,860-001,860-012一同變更
Note on K16: yulinmufeng: 13.11.08業務陳麗麗下變更單要求此料由防水膠變更為黑色防水膠，共用料292-1320,811-009,860-002,860-013一同變更
Note on I18: gc007: 2018/10/08王沛郵件要求启阳热处理改为不锈钢热处理，膜厚和盐雾时间没有标示的更新上去
Note on J18: yulinmufeng: 14/8/8業務陳麗麗下變更單E1408005要求此料加注：染黑打底，包裝改為500pcs每包，共用料一同變更 14/8/20李進輝要求染黑打底改為發黑
Note on I19: gc007: 2018/10/08王沛郵件要求启阳热处理改为不锈钢热处理，膜厚和盐雾时间没有标示的更新上去
Note on J19: yulinmufeng: 14/8/8業務陳麗麗下變更單E1408005要求此料加注：染黑打底，包裝改為500pcs每包，共用料一同變更 14/8/20李進輝要求染黑打底改為發黑
Note on J21: yulinmufeng: 14/8/8業務陳麗麗下變更單E1408005要求此料加注：染黑打底，包裝改為500pcs每包，共用料一同變更 14/8/20李進輝要求染黑打底改為發黑
Note on J22: yulinmufeng: 14/8/8業務陳麗麗下變更單E1408005要求此料加注：染黑打底，包裝改為500pcs每包，共用料一同變更 14/8/20李進輝要求染黑打底改為發黑
Note on I23: gc007: 2018/10/08王沛郵件要求启阳热处理改为不锈钢热处理，膜厚和盐雾时间没有标示的更新上去
Note on J23: yulinmufeng: 14/8/8業務陳麗麗下變更單E1408005要求此料加注：染黑打底，包裝改為500pcs每包，共用料一同變更 14/8/20李進輝要求染黑打底改為發黑
Note on J25: yulinmufeng: 14/2/27業務陳麗麗下變更單要求038-2517鍍層由黑鎳(黑油)+NYLOK改為黑色鋅鎳合金+NYLOK
Note on L26: yulinmufeng: 14/7/15由於7/8重慶廣達客訴會議要求此料取消與168-883共用，改與027-291共用
Note on J27: yulinmufeng: 14/8/8業務陳麗麗下變更單E1408005要求此料加注：染黑打底，包裝改為500pcs每包，共用料一同變更 14/8/20李進輝要求染黑打底改為發黑
Note on J28: yulinmufeng: 14/8/8業務陳麗麗下變更單E1408005要求此料加注：染黑打底，包裝改為500pcs每包，共用料一同變更 14/8/20李進輝要求染黑打底改為發黑
Note on L29: yulinmufeng: 2015/11/16因會議要求廣達料件需拆分共用料,要求廣達料件不能共用別家,別家也不能共用廣達,所以取消共用168-893的料,改為共用027-459的料，
Note on J30: yulinmufeng: 14/8/8業務陳麗麗下變更單E1408005要求此料加注：染黑打底，包裝改為500pcs每包，共用料一同變更 14/8/20李進輝要求染黑打底改為發黑
Note on J31: yulinmufeng: 14/8/8業務陳麗麗下變更單E1408005要求此料加注：染黑打底，包裝改為500pcs每包，共用料一同變更 14/8/20李進輝要求染黑打底改為發黑
Note on H32: gc15: 06/5/25單重為0.151 06/7/3單重為0.149 06/12/8單重為0.154 06/12/8平均值為0.151
Note on K33: Administrator: 2021/9/13張夢夢下變更單E210910要求增加耐落位置 留0-0.4mm不涂，涂1.5-1.9mm
Note on H34: gc15: 06/5/25單重為0.151 06/7/3單重為0.149 06/12/8單重為0.154 06/12/8平均值為0.151
Note on I40: gc007: 2018/10/08王沛郵件要求启阳热处理改为不锈钢热处理，膜厚和盐雾时间没有标示的更新上去
Note on J40: 作者: 2014/9/23業務陳麗麗下變更單E1409014要求黑色電泳改為(發黑)黑色電泳
Note on J41: yulinmufeng: 14/2/27業務陳麗麗下變更單要求此料鍍層由黑鎳(黑油)+NYLOK改為黑色鋅鎳合金+NYLOK
Note on I42: gc007: 2018/10/08王沛郵件要求启阳热处理改为不锈钢热处理，膜厚和盐雾时间没有标示的更新上去
Note on J42: yulinmufeng: 14/8/8業務陳麗麗下變更單E1408005要求此料加注：染黑打底，包裝改為500pcs每包，共用料一同變更 14/8/20李進輝要求染黑打底改為發黑
Note on I45: gc007: 2018/10/08王沛郵件要求启阳热处理改为不锈钢热处理，膜厚和盐雾时间没有标示的更新上去
Note on J45: yulinmufeng: 14/8/8業務陳麗麗下變更單E1408005要求此料加注：染黑打底，包裝改為500pcs每包，共用料一同變更 14/8/20李進輝要求染黑打底改為發黑
Note on N45: gc007: 2017/12/26趙小花下變更單E1712038要求最小包裝數量由2K變成1K一包，共用料不需變更
Note on J46: yulinmufeng: 14/8/8業務陳麗麗下變更單E1408005要求此料加注：染黑打底，包裝改為500pcs每包，共用料一同變更 14/8/20李進輝要求染黑打底改為發黑
Note on F47: gc007: 2024/12/9朱心秀發郵件要求增加版本號A00
Note on J47: yulinmufeng: 13.12.17李進輝要求此料+黑油
Note on F50: gc007: 2024/12/9朱心秀發郵件要求增加版本號A00
Note on I50: gc007: 2018/10/08王沛郵件要求启阳热处理改为不锈钢热处理，膜厚和盐雾时间没有标示的更新上去
Note on J50: 作者: 2014/9/23業務陳麗麗下變更單E1409014要求黑色電泳改為(發黑)黑色電泳
Note on F51: gc007: 2024/12/9朱心秀發郵件要求增加版本號A00
Note on H51: gc15: 06/5/25單重為0.151 06/7/3單重為0.149 06/12/8單重為0.154 06/12/8平均值為0.151
Note on C52: gc007: 2018/11/15田巧玉下變更單E181112要求客戶料號由PSM04771-CU變更為1591NUT-M2.5X3 OD4.2
Note on F55: gc007: 2024/12/9朱心秀發郵件要求增加版本號A00
Note on F57: gc007: 2018/10/29龔曉燕郵件要求增加版本號B00
Note on J57: gc007: 2019/9/6王沛郵件要求将括号内的“发黑”改为“要黑”
Note on L57: gc007: 2018/9/21孫麗雯下變更單E189021要求变更包装方式(500PCS/包) 具体如附件
Note on D58: gc007: 2018/8/20李進輝要求取消“-4A"
Note on F58: gc007: 2024/12/9朱心秀發郵件要求增加版本號A00(原版本號B00) 2024/12/26朱心秀發郵件要求更改版本號B00
Note on L58: Administrator: 2023/5/12賴奇伯郵件要求后段的筛选移到电泳或pvd工站之前,并勾選check in(自動篩選)
Note on F62: gc007: 2024/12/9朱心秀發郵件要求增加版本號A00
Note on D75: Administrator: 2023/11/07方長華下變更單P231101要求原制造ERP系统为永力创冲针梅花T5冲针，客户投诉不好锁附.经确认客户好锁为春保冲针，现制造规格增加春保厂商， 同步，ERP系统变更为春保梅花T5冲针。 44061220057-S.
Note on F79: gc007: 2024/12/9朱心秀發郵件要求增加版本號A00
Note on F83: gc007: 2024/12/9朱心秀發郵件要求增加版本號A00
Note on K85: Administrator: 2022/11/17潘传军要求(台灣穩得(M072))改为(DJ002)新康明
Note on L85: Administrator: 2023/5/12賴奇伯郵件要求后段的筛选移到电泳或pvd工站之前,并勾選check in(自動篩選)
Note on F86: gc007: 2024/12/9朱心秀發郵件要求增加版本號A00
Note on F88: gc007: 2024/12/9朱心秀發郵件要求增加版本號A00
Note on F89: gc007: 2024/12/9朱心秀發郵件要求增加版本號A00
Note on F90: gc007: 2024/12/9朱心秀發郵件要求增加版本號A00
Note on F91: gc007: 2024/12/9朱心秀發郵件要求增加版本號A00
Note on F92: gc007: 2024/12/9朱心秀發郵件要求增加版本號A00
Note on F94: gc007: 2024/12/9朱心秀發郵件要求增加版本號A00
Note on F95: gc007: 2024/12/9朱心秀發郵件要求增加版本號A00
Note on F96: gc007: 2024/12/9朱心秀發郵件要求增加版本號A00
Note on F97: gc007: 2024/12/9朱心秀發郵件要求增加版本號A00
Note on F98: gc007: 2024/12/9朱心秀發郵件要求增加版本號A00
Note on D99: Administrator: 2021/5/28陳麗麗下變更單E210537要求規格由FTS 2*5改為FTS 2*6,總長改為 5.70-6.00,其他不變
Note on J99: Administrator: 2023/11/18李世輝郵件要求增加N971鈍化廠
Note on J100: Administrator: 2023/11/18李世輝郵件要求增加N971鈍化廠
Note on K100: Administrator: 2021/8/10张梦梦下变更单E210811要求取消耐落,其他不变
Note on F101: gc007: 2024/12/9朱心秀發郵件要求增加版本號A00
Note on F102: gc007: 2024/12/9朱心秀發郵件要求增加版本號A00
Note on F103: gc007: 2024/12/9朱心秀發郵件要求增加版本號A00
Note on F106: gc007: 2024/12/9朱心秀發郵件要求增加版本號A1
Note on L110: Administrator: 2023/5/12賴奇伯郵件要求后段的筛选移到电泳或pvd工站之前,并勾選check in(自動篩選)
Note on F114: gc007: 2024/12/9朱心秀發郵件要求增加版本號X01
Note on F115: gc007: 2024/12/9朱心秀發郵件要求增加版本號X01
Note on D116: gc007: 2023/4/25張夢夢下變更單E230426要求規格命名由IMS 2*2改爲IMS-8 2*2，尺寸不做變動，共用料860-113一起變更，如附件 2025/8/28孫儷雯下變更單E250821要求變更為-4施作，變更完成後，原工單取消重新生成，共用料（292-3335/769-081/769-110/860-113一起變更）
Note on L125: Administrator: 2023/5/12賴奇伯郵件要求后段的筛选移到电泳或pvd工站之前,并勾選check in(自動篩選)
Note on F126: gc007: 2024/12/9朱心秀發郵件要求增加版本號01
Note on L134: Administrator: 2024/1/10李世輝郵件要求增加包裝方式：內包裝1K/包,外包裝5K/箱
Note on F136: gc007: 2024/12/9朱心秀發郵件要求增加版本號A00
Note on K136: gc007: 2016/11/18魯明婧下變更單E1611018要求耐落顏色變成咖啡紅 2017/12/28吳偉倫郵件要求把雙邊NYLOK(咖啡紅)改为对边NYLOK(咖啡紅)
Note on G138: gc007: 2017/11/23王沛郵件要求單重由0.119改為0.121
Note on K138: Administrator: 2021/9/13張夢夢下變更單E210910要求增加耐落位置 留0-0.4mm不涂，涂1.5-1.9mm
Note on G142: Administrator: 預估
Note on G143: Administrator: 預估
Note on F159: Administrator: 2024/10/22李世輝郵件要求增加版本號 C
Note on D161: Administrator: 2025/6/6张梦梦下变更单E250607要求料號改為2379，規格由滾花內六角CMS-6 6*6.5+25 改為滾花內六角CMS-6-5A 6*5.5+25，按附檔圖面變更
Note on F166: Administrator: 2024/11/12李世輝郵件要求增加版本號01
Note on F169: Administrator: 2024/10/22李世輝郵件要求增加版本號 C
Note on D175: Administrator: 2025/3/17張夢夢下變更單E250335要求規格改為內六角FTS 2.9*10按附檔圖面變更
Note on F175: Administrator: 2024/12/12李世輝他郵件要求增加版本號1
Note on K184: Administrator: 2025/3/18l李世輝口頭要求耐落改為耐落TSN
Note on G186: Administrator: 預估
Note on G193: Administrator: 預估2.0g
Note on J193: Administrator: 2025/6/19李世輝郵件要求PVD鎖定A030廠商
Note on J194: Administrator: 2025/6/19李世輝郵件要求PVD鎖定A030廠商
Note on G198: Administrator: 2025/9/17张振波要求单重由0.164改为0.1