## 
上 海 格 琳 電 子 有 限 公 司
規格料號一覽表
客戶編號 | 公司料號 | 客戶料號 | 規 格 | 版本號 | 單重(g) | 每100重量(g) | 熱處理 | 電鍍 | 耐落 | 備注1 | 材質 | 備註2 | 打樣日期 | 打樣單號 | 量產承認日期 | 共用郵件
964-001 | 11410001CL101632 | 6052B0407301 | 法線IMS-4-5B 2.5*2.8+4.5 |  | 0.362 |  | 不鏽鋼熱處理HV450-550 | 清洗 | 對邊NYLOK(留0-0.5mm,塗1.5mm min ) | 用017(16)-353的料 | SUS410 |  |  |  |  | 業務
964-002 | 12050401WN000082 | 6052B0175801 | ETW M2.5 |  | 0.05 |  | 有 | 鎳+除氫 |  | 用369-004的料 | 彈簧鋼 | 條裝 |  |  |  | 業務
964-003 | 11410001CL101652 | 6052B0407401 | 法線IMS/特殊 2.5*10 |  | 0.332 |  | 不鏽鋼熱處理HV450-550 | 鈍化 | 對邊NYLOK(留0.2,塗1.5mm) | 用017(16)-356的料 | SUS410 | 牙紋長3.40-3.60 |  |  |  | 業務
964-004 | 11180001BS103552 | 6052B0407501 | IMS-5A 2.5*4.2 |  | 0.122 |  | HV300-400 | 黑色鋅鎳合金 | NYLOK(留0-0.3mm不塗，塗1.0mm MIN) | 用017(16)-357的料 | 18A |  |  |  |  | 業務
964-005 | 11410001LH100012 | MS16020I530 | 梅花IMS 1.6*2 |  | 0.03 |  | 不鏽鋼熱處理HV450-550 | 銀灰色電泳 | NYLOK | 用168-1866的料 | SUS410 |  |  |  |  | 業務
964-006 | 11180001BZ137112 | MS12020I120 | IMS 1.2*2 |  | 0.027 |  | HV350-450 | 黑鋅(三) | NYLOK(180度) | 用038-2258的料 | 18A |  |  |  |  | 業務
964-007 | 11180001BN134152 | MS12030I140 | IMS 1.2*3 |  | 0.029 |  | HV350-450 | 黑鎳 | NYLOK(黃色) | 用168-1336的料 | 18A |  |  |  |  | 業務
964-008 | 11180001BN119412 | MS12025I130 | IMS 1.2*2.5 |  | 0.05 |  | HV350-450 | 黑鎳+黑油 | NYLOK | 用292-365的料 | 1018 |  |  |  |  | 業務
964-009 | 11180001WN102682 | MS20020I090 | IMS 2*2 | 3A | 0.065 |  | HV400-500 | 鎳 | NYLOK | 用017(5)-051的料 | 1018A | 1.66 |  |  |  | 業務
964-010 | 11180001BN136732 | MS12030I180 | 梅花IMS 1.2*3 |  | 0.036 |  | HV350-450 | 黑鎳 | NYLOK |  | 18A |  | 18/4/11打樣
964-011 | 11410001LH100012 | MS16020I540 | 梅花IMS 1.6*2 |  | 0.03 |  | 不鏽鋼熱處理HV450-550 | 銀灰色電泳 | NYLOK | 用168-1866的料 | SUS410 |  |  |  |  | 業務
964-012 | 11410001CL101942 | 6052B0457801 | 法線梅花CMS-7 2.5*8.75 | A01 | 0.273 |  | 不鏽鋼熱處理(HV450-550) | 鈍化 | PATCH(對邊,留0-0.4mm，塗1.5mmMIN) | 用017(16)-421的料 | SUS410 |  |  |  |  | 業務
964-013 | 11410001CL101642 | 6052B0407201 | 法線IMS-7 2.5*7 | A01 | 0.194 |  | 不鏽鋼熱處理HV450-550 | 鈍化 | PATCH(留1-2牙，塗1.5+/-0.2mm) | 用017(16)-355的料 | SUS410 |  |  |  |  | 業務
964-014 | 11180001BZ102712 | 6052A0051102 | IMS 2*3.5A | A01 | 0.107 |  | HV400-500 | 黑鋅(三) | PATCH(留1-2牙塗2.5-3.5牙) | 用095-188的料 | 1018A |  |  |  |  | 業務
964-015 | 14042400CL000392 | 6053B1667201 | PIN 1.2*2.7 |  | 0.021 |  | 無 | 研磨+清洗 |  | 用899-025的料 | SUS304 | 外購件 |  |  |  | 業務
964-016 | 11410001CL102152 | 6052B0508201 | 法線CMS-7 2.5*8 |  | 0.25 |  | 不鏽鋼熱處理HV450-550 | 鈍化 | PATCH(留0-0.2mm,塗1.95±0.45mm min) |  | SUS410 | Y13-190515016 | 19/5/15打樣
964-017 | 11410001CL102162 | 6052B0508101 | 法線CMS-7 2.5*6 |  | 0.21 |  | 不鏽鋼熱處理HV450-550 | 鈍化 | PATCH(留0-0.2mm,塗1.95±0.45mm min) |  | SUS410 | Y13-190515017 | 19/5/15打樣
964-018 | 11410001PD102002 | 6052B0508202 | 法線CMS-7 2.5*8 |  | 0.25 |  | 不鏽鋼熱處理HV450-550 | 通體PVD(灰色) | PATCH(留0-0.2mm,塗1.95±0.45mm min) | 自動篩選 | SUS410 | Y13-190701007 | 19/7/01打樣
964-019 | 11410001PD102012 | 6052B0508102 | 法線CMS-7 2.5*6 |  | 0.21 |  | 不鏽鋼熱處理HV450-550 | 通體PVD(灰色) | PATCH(留0-0.2mm,塗1.95±0.45mm min) | 自動篩選 | SUS410 | Y13-190701008 | 19/7/01打樣
964-020 | 11180001BN137482 | MM16022I000 | 梅花IMS 1.6*2.2 |  | 0.05 |  | HV350-450 | 黑鎳 | PATCH | 用168-1976的料 | 18A |  |  |  |  | 業務
964-021 | 11180001ZN101482 | MS16020I400 | IMS 1.6*2 |  | 0.042 |  | HV350-450 | 藍鋅(三) | NYLOK(黃色) | 用168-1334的料 | 18A |  |  |  |  | 業務
964-022 | 11180001WZ133042 | MM16023I030 | IMS 1.6*2.3 |  | 0.047 |  | HV350-450 | 白鋅(三) | PATCH | 用168-1977的料 | 18A |  |  |  |  | 業務
964-023 | 11410001CL102172 | 6052B0508701 | 法線梅花CMS-7 2.5*7.5 |  | 0.25 |  | 不鏽鋼熱處理HV450-550 | 鈍化 | PATCH(對邊,留0-0.2mm,塗1.95+/-0.45mm) | 用017(16)-498的料 | SUS410 |  |  |  |  | 業務
964-024 | 11410001CL102182 | 6052B0508801 | 法線梅花CMS-7 2.5*6 |  | 0.201 |  | 不鏽鋼熱處理HV450-550 | 鈍化 | PATCH(對邊,留0-0.2mm,塗1.95+/-0.45mm) | 用017(16)-499的料 | SUS410 |  |  |  |  | 業務
964-025 | 11180001BZ151872 | 6052B0081901 | IMS 2*4A |  | 0.135 |  | HV350-450 | 黑鋅(三)+二次封閉處理 | PATCH(留0-0.5mm不塗，塗2±0.4mm) | 用017(16)-014的料 | 18A | 自動篩選 |  |  |  | 業務
964-026 | 11410001DY100232 | MM16020I030 | 梅花IMS 1.6*2 |  | 0.026 |  | 不銹鋼熱處理HV450-550 | 黑色電泳 | PATCH | 用168-2076的料 | SUS410 |  |  |  |  | 業務
964-027 | 11410001CT100432 | 6052B0612401 | 法線IMS-7 2.5*9.6 |  | 0.28 |  | 不鏽鋼熱處理(HV450-550) | 鈍化 | PATCH(留0-0.2,塗1.95+/-0.45) | 用017(16)-647的料 | SUS410 |  |  |  |  | 業務
964-028 | 11410001PD102792 | 6052B0612402 | 法線IMS-7 2.5*9.6 |  | 0.276 |  | 不鏽鋼熱處理(HV450-550) | 通體PVD(Nouvelle銀色)(參照色板) | PATCH(留0-0.2,塗1.95+/-0.45) | 用017(16)-648的料 | SUS410 |  |  |  |  | 業務
964-029 | 11410001CT100442 | 6052B0612501 | 法線IMS-7 2.5*6.6 |  | 0.2 |  | 不鏽鋼熱處理(HV450-550) | 鈍化 | PATCH(留0-0.2,塗1.95+/-0.45) | 用017(16)-649的料 | SUS410 |  |  |  |  | 業務
964-030 | 11410001PD102802 | 6052B0612502 | 法線IMS-7 2.5*6.6 |  | 0.2 |  | 不鏽鋼熱處理(HV450-550) | 通體PVD(Nouvelle銀色)(參照色板) | PATCH(留0-0.2,塗1.95+/-0.45) | 用017(16)-650的料 | SUS410 |  |  |  |  | 業務
964-031 | 11410001CT100452 | 6052B0615301 | 法線IMS-7 2.5*7.5 |  | 0.24 |  | 不鏽鋼熱處理(HV450-550) | 鈍化 | PATCH(留0-0.2,塗1.95+/-0.45) | 用017(16)-651的料 | SUS410 |  |  |  |  | 業務
964-032 | 11410001PD102812 | 6052B0615302 | 法線IMS-7 2.5*7.5 |  | 0.24 |  | 不鏽鋼熱處理(HV450-550) | 通體PVD(Nouvelle銀色)(參照色板) | PATCH(留0-0.2,塗1.95+/-0.45) | 用017(16)-652的料 | SUS410 |  |  |  |  | 業務
964-033 | 11410001CT100462 | 6052B0615401 | 法線IMS-7 2.5*9.4 |  | 0.272 |  | 不鏽鋼熱處理(HV450-550) | 鈍化 | PATCH(留0-0.2,塗1.95+/-0.45) | 用017(16)-653的料 | SUS410 |  |  |  |  | 業務
964-034 | 11410001PD102822 | 6052B0615402 | 法線IMS-7 2.5*9.4 |  | 0.27 |  | 不鏽鋼熱處理(HV450-550) | 通體PVD(Nouvelle銀色)(參照色板) | PATCH(留0-0.2,塗1.95+/-0.45) | 用017(16)-654的料 | SUS410 |  |  |  |  | 業務
964-035 | 11410001CT100472 | 6052B0615501 | 法線CMS-7 2.5*6 |  | 0.198 |  | 不鏽鋼熱處理(HV450-550) | 鈍化 | PATCH(留0-0.2,塗1.95+/-0.45) | 用017(16)-655的料 | SUS410 |  |  |  |  | 業務
964-036 | 11410001CT100482 | 6052B0615601 | 法線CMS-7 2.5*9 |  | 0.26 |  | 不鏽鋼熱處理(HV450-550) | 鈍化 | PATCH(留0-0.2,塗1.95+/-0.45) | 用017(16)-656的料 | SUS410 |  |  |  |  | 業務
964-037 | 11180001BZ101552 | MA000008PG0 | IMS 2*2A |  | 0.164 |  | HV350-450 | 黑鋅(三)(二次封閉處理) | NYLOK | 用159-518的料 | 1018A |  |  |  |  | 業務
964-038 | 11180001BZ116472 | MA0000025G0 | IMS 1.6*3 |  | 0.05 |  | HV350-450 | 黑鋅(三)+二次封閉處理 | NYLOK | 用159-224的料 | 18A |  |  |  |  | 業務
964-039 | 11410001DY101232 | 6052B0615503 | CMS-7 2.5*6 |  | 0.2 |  | 不鏽鋼熱處理HV450-550 | 研磨+電泳(Pike silver) | PATCH(留0-0.2,塗1.95+/-0.45) | 自動篩選 | SUS410 | (017(16)-655取消法線,改鍍層為電泳) | 2023-09-21 | Y13-230921007 | 2023-10-20
964-040 | 11410001DY101242 | 6052B0615504 | CMS-7 2.5*6 |  | 0.2 |  | 不鏽鋼熱處理HV450-550 | 研磨+電泳(Nouvelle silver) | PATCH(留0-0.2,塗1.95+/-0.45) | 自動篩選 | SUS410 | (017(16)-655取消法線,改鍍層為電泳) | 2023-09-21 | Y13-230921008 | 2023-10-20
964-041 | 11410001DY101252 | 6052B0615603 | CMS-7 2.5*9 |  | 0.272 |  | 不鏽鋼熱處理HV450-550 | 研磨+電泳(Pike silver) | PATCH(留0-0.2,塗1.95+/-0.45) | 自動篩選 | SUS410 | (017(16)-656取消法線,改鍍層為電泳) | 2023-09-21 | Y13-230921009 | 2023-10-20
964-042 | 11410001DY101262 | 6052B0615604 | CMS-7 2.5*9 |  | 0.271 |  | 不鏽鋼熱處理HV450-550 | 研磨+電泳(Nouvelle silver) | PATCH(留0-0.2,塗1.95+/-0.45) | 自動篩選 | SUS410 | (017(16)-656取消法線,改鍍層為電泳) | 2023-09-21 | Y13-230921010 | 2023-10-20
964-043 | 11410001DY101712 | 6052B0769001 | CMS-7 2.5*11.6 | A01 | 0.324 |  | 不鏽鋼熱處理HV450-550 | 電泳(Meteor Silver流星银) +NY(留0-0.2mm,涂1.95+/-0.45mm) | PATCH(留0-0.2mm,涂1.95+/-0.45mm) |  | SUS410 |  | 2024-01-30 | Y13-240130005 | 2024-06-03
964-044 | 11410001DY101722 | 6052B0769101 | CMS-7 2.5*10 | A01 | 0.3 |  | 不鏽鋼熱處理HV450-550 | 電泳(Glacier Silver冰川银) | PATCH(留0-0.2mm,涂1.95+/-0.45mm) |  | SUS410 |  | 2024-02-22 | Y13-240222005 | 2024-06-03
964-045 | 11410001DY101682 | 6052B0769201 | CMS-7 2.5*6.5 | A01 | 0.218 |  | 不銹鋼熱處理HV450-550 | 電泳(Glacier silver冰川銀) | PATCH(留0-0.2,塗1.95+0.45/-0.15) | 用017(16)-884的料 | SUS410
964-046 | 11410001DY101692 | 6052B0769601 | CMS-7 2.5*8.7 | A01 | 0.269 |  | 不銹鋼熱處理HV450-550 | 電泳(Glacier Silver冰川銀) | PATCH(留0-0.2mm,塗1.95+/-0.45mm) | 用017(16)-885的料 | SUS410
964-047 | 11410001DY101702 | 6052B0769602 | CMS-7 2.5*8.7 | A01 | 0.269 |  | 不銹鋼熱處理HV450-550 | 電泳(Meteor silver流星銀) | PATCH(留0-0.2mm,塗1.95+/-0.45mm) | 用017(16)-886的料 | SUS410
964-048 | 14152400WN000352 | 6052B0775601 | PIN M1.6*6.35 |  | 0.703 |  | 無 | 鎳(膜厚3μm min) |  | 用017(16)-898的料 | 1215 | 外購件
964-049 | 14152400WN000342 | 6052B0775501 | PIN M1.6*4.7 |  | 0.289 |  | 無 | 鎳(膜厚3μm min) |  | 用017(16)-897的料 | 1215 | 外購件
964-050 | 11410001CL102272 | 6052B0831201 | 法線IMS-7 2*6 |  | 0.105 |  | 不銹鋼熱處理HV450-550 | 清洗 | PATCH(留0-0.2mm，涂1.5mm） | 用017(16)-963的料 | SUS410 |  |  |  |  | 業務
964-051 | 11410001PD105142 | 6052B0831202 | 法線IMS-7 2*6 |  | 0.105 |  | 不銹鋼熱處理HV450-550 | PVD(通體，大氣藍) | PATCH(留0-0.2mm，涂1.5mm） | 用017(16)-964的料 | SUS410 |  |  |  |  | 業務
964-052 | 11410001PD105152 | 6052B0831203 | 法線IMS-7 2*6 |  | 0.105 |  | 不銹鋼熱處理HV450-550 | PVD(通體，日蚀灰) | PATCH(留0-0.2mm，涂1.5mm） | 用017(16)-965的料 | SUS410 |  |  |  |  | 業務
964-053 | 11410001CL102282 | 6052B0831101 | 法線IMS-7 2*8.75 |  | 0.143 |  | 不銹鋼熱處理HV450-550 | 清洗 | PATCH(留0-0.2mm，涂1.5+/-0.4mm) | 用017(16)-966的料 | SUS410 |  |  |  |  | 業務
964-054 | 11410001PD105162 | 6052B0831102 | 法線IMS-7 2*8.75 |  | 0.143 |  | 不銹鋼熱處理HV450-550 | PVD(通體，大氣藍) | PATCH(留0-0.2mm，涂1.5+/-0.4mm) | 用017(16)-967的料 | SUS410 |  |  |  |  | 業務
964-055 | 11410001PD105172 | 6052B0831103 | 法線IMS-7 2*8.75 |  | 0.143 |  | 不銹鋼熱處理HV450-550 | PVD(通體，日蚀灰) | PATCH(留0-0.2mm，涂1.5+/-0.4mm) | 用017(16)-968的料 | SUS410 |  |  |  |  | 業務
964-056 | 11410001DY101982 | 6052B0837201 | CMS-7 2.5*12.2 |  | 0.352 |  | 不銹鋼熱處理HV450-550 | 电泳(Meteor Silver流星银) | PATCH(留0-0.2mm,涂1.95+/-0.45mm) | 用017(16)-969的料 | SUS410 |  |  |  |  | 業務
964-057 | 11410001CL102382 | 6052B0831104 | 法线IMS-7 2*8.75 | A01 | 0.143 |  | 不銹鋼熱處理HV450-550 | 清洗 | PATCH(涂3.0+/-0.4mm) | 用017(16)-998的料 | SUS410 |  |  |  |  | 業務
964-058 | 11410001CL102392 | 6052B0831204 | 法线IMS-7 2*6 | A01 | 0.105 |  | 不銹鋼熱處理HV450-550 | 清洗 | PATCH(对边，留0-0.2mm,涂1.5mm） | 用017(16)-999的料 | SUS410 |  |  |  |  | 業務
964-059 | 11410001PD105962 | 6052B0831105 | 法线IMS-7 2*8.75 | A01 | 0.143 |  | 不銹鋼熱處理HV450-550 | 通体PVD(大氣藍) | PATCH(涂3.0+/-0.4mm) | 用017(16)-1000的料 | SUS410 |  |  |  |  | 業務
964-060 | 11410001PD105972 | 6052B0831106 | 法线IMS-7 2*8.75 | A01 | 0.143 |  | 不銹鋼熱處理HV450-550 | 通体PVD(日蚀灰) | PATCH(涂3.0+/-0.4mm) | 用017(16)-1001的料 | SUS410 |  |  |  |  | 業務
964-061 | 11410001PD105982 | 6052B0831205 | 法线IMS-7 2*6 | A01 | 0.105 |  | 不銹鋼熱處理HV450-550 | 通体PVD(大气蓝) | PATCH(对边，留0-0.2mm不涂，涂1.5mm） | 用017(16)-1002的料 | SUS410 |  |  |  |  | 業務
964-062 | 11410001PD105992 | 6052B0831206 | 法线IMS-7 2*6 | A01 | 0.105 |  | 不銹鋼熱處理HV450-550 | 通体PVD(日蚀灰) | PATCH(对边，留0-0.2mm不涂,涂1.5mm） | 用017(16)-1003的料 | SUS410 |  |  |  |  | 業務
964-063 | 11410001PD106022 | 6052B0857201 | 法线IMS/特殊 2*6.5（2.0） | A01 | 0.115 |  | 不锈钢热处理HV450-550 | 通体PVD(日蚀灰) | PATCH | 用017(16)-1004的料 | SUS410 |  |  |  |  | 業務
964-064 | 11410001DY102012 | 6052B0853601 | IMS-7 2*9.6 | A01 | 0.153 |  | 不锈钢热处理HV450-550 | 冰川銀電泳(Glacier Silver) | PATCH(留0.1-0.4,涂2+/-0.4mm) | 用017(16)-993的料 | SUS410 |  |  |  |  | 業務
Note on J4: gc007: 2017/7/26易玉慧下變更單E1707008要求NYLOK改為点对边NYLOK(留0.2,涂1.5mm)，共用料一起变更 2017/12/28趙小花下變更單E1712046要求牙長尺寸由2.8-3.0變更為2.70-2.90；頭下小台階厚0.52-0.68取消要求，增加頭下到車槽處尺寸3.35-3.45。 NY變更為NY(留0-0.5mm,塗1.5mm min )共用料一起变更533-096 695-092 964-001
Note on I5: Administrator: 2024/9/3按广达稽核专案会议要求，017-7所有镀锌，镀镍和锌镍合金料件，全部增加除氢。有共用料的，一起增加除氢。
Note on D6: gc007: 2019/10/11陳麗麗下變更單E191006要求規格法線IMS-5A 2.5*10改為法线IMS/特殊 2.5*10，工艺由车工改为轮沟制作，并在制造规格上 头下R处标示:不能有毛刺，共用料一起變更
Note on I6: gc007: 2019/9/11王沛郵件要求清洗改為鈍化
Note on J6: gc007: 2017/7/26易玉慧下變更單E1707008要求NYLOK改為点对边NYLOK(留0.2,涂1.5mm)，共用料一起变更
Note on M6: gc007: 2017/12/28趙小花下變更單E1712048要求牙紋長由3.50-3.70變更為3.40-3.60，共用料一起變更533-098，695-095，964-003
Note on D7: gc007: 2017/12/25陳麗麗下變更單E1712033要求由轮沟变更为车槽，规格由IMS/特殊 2.5*4.2变更为IMS-5A 2.5*4.2，共用料：533-099 964-004 695-096一起變更
Note on I7: gc007: 2017/7/24楊冬林下變更單E1707007要求镀层由黑镍变更成黑色锌镍合金,共用料一起變更
Note on J7: gc007: 2017/12/28趙小花下變更單E1712049要求把NY變更為NY(留0-0.3mm不塗，塗1.0mm MIN)共用料一起变更533-099 695-096 964-004
Note on D15: gc007: 2021/5/21陳麗麗下變更單E210521要求規格由“特殊”改為“-7”，共用料一起變更
Note on I15: gc007: 2019/9/11王沛郵件要求清洗改為鈍化
Note on J15: gc007: 2018/11/02陳麗麗下變更單E181104要求PATCH(留0-0.4mm，涂1.5mmMIN)變更為PATCH(對邊)，共用料一起變更 2019/2/28王沛郵件要求增加PATCH位置：留0-0.4mm，涂1.5mmMIN
Note on D16: gc007: 2017/12/28趙小花下變更單E1712047要求規格法線IMS/半牙 2*7變更為法線IMS/特殊 2.5*7，尺寸全部做變更，共用料一起變更695-094 2021/5/21陳麗麗下變更單E210522要求規格由“特殊”改為“-7”，共用料一起變更
Note on I16: gc007: 2019/9/11王沛郵件要求清洗改為鈍化
Note on D19: gc007: 2021/5/21陳麗麗下變更單E210523要求規格由“特殊”改為“-7”，共用料一起變更
Note on I19: gc007: 2019/9/06王沛郵件要求清洗改為鈍化
Note on J19: gc007: 2019/9/2陈丽丽下變更單E190901要求NY由双边NY变更为单过NY(留0-0.2mm,塗1.95+/-0.45mm min)
Note on D20: gc007: 2021/5/21陳麗麗下變更單E210524要求規格由“特殊”改為“-7”，共用料一起變更
Note on I20: gc007: 2019/9/06王沛郵件要求清洗改為鈍化
Note on J20: gc007: 2019/9/2陈丽丽下變更單E190902要求NY由双边NY变更为单过NY(留0-0.2mm,塗1.95+/-0.45mm min)
Note on D21: gc007: 2021/5/21陳麗麗下變更單E210525要求規格由“特殊”改為“-7”，共用料一起變更
Note on I21: gc007: 2019/9/06王沛郵件要求增加鈍化 2021/5/20王沛要求取消鈍化或鈍化改清洗
Note on J21: gc007: 2019/9/2陈丽丽下變更單E190903要求NY由双边NY变更为单过NY(留0-0.2mm,塗1.95+/-0.45mm min)
Note on K21: Administrator: 2023/5/12賴奇伯郵件要求后段的筛选移到电泳或pvd工站之前,并勾選check in(自動篩選)
Note on D22: gc007: 2021/5/21陳麗麗下變更單E210526要求規格由“特殊”改為“-7”，共用料一起變更
Note on I22: gc007: 2019/9/06王沛郵件要求增加鈍化 2021/5/20王沛要求取消鈍化或鈍化改清洗
Note on J22: gc007: 2019/9/2陈丽丽下變更單E190904要求NY由双边NY变更为单过NY(留0-0.2mm,塗1.95+/-0.45mm min)
Note on K22: Administrator: 2023/5/12賴奇伯郵件要求后段的筛选移到电泳或pvd工站之前,并勾選check in(自動篩選)
Note on D26: gc007: 2021/5/21陳麗麗下變更單E210527要求規格由“特殊”改為“-7”，共用料一起變更
Note on J26: gc007: 2019/11/29陳麗麗下變更單E191125要求由(對邊,尾部留0-0.2mm,塗1.95+/-0.45mm min)改為(對邊,尾部留1牙,塗1.95+/-0.45mm),其他不變. 2020/3/13陳麗麗下變更單E200311要求变更耐落位置,对边留0-0.2mm,涂1.95+/-0.45mm 共用料一起變更
Note on D27: gc007: 2021/5/21陳麗麗下變更單E210528要求規格由“特殊”改為“-7”，共用料一起變更
Note on J27: gc007: 2019/11/29陳麗麗下變更單E191124要求由(對邊,尾部留0-0.2mm,塗1.95+/-0.45mm min)改為(對邊,尾部留1牙,塗1.95+/-0.45mm),其他不變. 2020/3/13陳麗麗下變更單E200311要求变更耐落位置,对边留0-0.2mm,涂1.95+/-0.45mm 共用料一起變更
Note on K28: yulinmufeng: 2022/7/26張夢夢下變更單E220724要求取消与159-876共用，与017(16)-014建共用，其中159-876下面的共用料216-328，369-071，480-272，601-012，964-025，098-360，098-402，695-048，1116-048，017(11)-180，017(12)-406，017(16)-548，017(16)-083，017(15)-062，017(20)-004，796-013，017（15）-046一起变更
Note on E46: Administrator: 2025/2/24傅瑤郵件要求增加版本號A01
Note on E47: Administrator: 2025/2/24傅瑤郵件要求增加版本號A01
Note on E48: Administrator: 2025/2/25張夢夢下變更單E250230增加版本號A01
Note on E49: Administrator: 2025/2/24傅瑤郵件要求增加版本號A01
Note on E50: Administrator: 2025/2/24傅瑤郵件要求增加版本號A01
Note on D51: gc007: 2024/6/3王沛郵件客戶更新圖面要求更改尺寸，总长改为6.25-6.45 牙径改为2.75-2.85
Note on D52: gc007: 2024/6/3王沛郵件客戶更新圖面要求更改尺寸，总长改为4.60-4.80 牙径改为2.75-2.85
Note on D53: Administrator: 2025/7/16張夢夢下變更單E250723要求依附档图面进行变更（0#槽,P0.10），共用料480-427，964-050，1116-148一起变更
Note on F53: Administrator: 預估
Note on J53: Administrator: 2025/11/27王陪邮件要求增加：NYLOK(留0-0.2mm不涂） 2025/12/2王陪邮件要求增加：NYLOK(留0-0.2mm,涂1.5mm)
Note on D54: Administrator: 2025/7/16張夢夢下變更單E250724要求依附档图面进行变更依附档图面进行变更（0#槽,P0.10），共用料480-428，964-051，1116-149一起变更
Note on J54: Administrator: 2025/11/27王陪邮件要求增加：NYLOK(留0-0.2mm不涂） 2025/12/2王陪邮件要求增加：NYLOK(留0-0.2mm,涂1.5mm)
Note on D55: Administrator: 2025/7/16張夢夢下變更單E250725要求 依附档图面进行变更（0#槽,P0.10），共用料480-429，964-052，1116-150一起变更
Note on J55: Administrator: 2025/11/27王陪邮件要求增加：NYLOK(留0-0.2mm不涂） 2025/12/2王陪邮件要求增加：NYLOK(留0-0.2mm,涂1.5mm)
Note on F56: Administrator: 預估
Note on J56: Administrator: 2025/7/16張夢夢下變更單E250726要求 依附档图面进行变更（0#槽,P0.10），共用料480-430，964-053，1116-151一起变更 2025/10/9張夢夢下變更單E251002要求 1.变更光杆长，由6.55-6.75变更为5.35-5.55 2.增加NY涂布范围为：留0-0.2mm，涂1.5+/-0.4mm.，共用料（480-430/964-053/1116-155/1116-151）一起變更
Note on F57: Administrator: 預估
Note on J57: Administrator: 2025/7/16張夢夢下變更單E250727要求 依附档图面进行变更（0#槽,P0.10），共用料480-431，964-054，1116-152一起变更 2025/10/9張夢夢下變更單E251001要求 1.变更光杆长，由6.55-6.75变更为5.35-5.55 2.增加NY涂布范围为：留0-0.2mm，涂1.5+/-0.4mm.，共用料（480-431/964-054/1116-157/1116-152）一起變更
Note on F58: Administrator: 預估
Note on J58: Administrator: 2025/7/16張夢夢下變更單E250728要求依附档图面进行变更（0#槽,P0.10），共用料480-432，964-055，1116-153一起变更 2025/10/9張夢夢下變更單E251003 1.变更光杆长，由6.55-6.75变更为5.35-5.55 2.增加NY涂布范围为：留0-0.2mm，涂1.5+/-0.4mm.，共用料（480-432/964-055/1116-159/1116-153）一起變更