## 
上 海 格 琳 電 子 有 限 公 司
規格料號一覽表
客戶編號 | 公司料號 | 客戶料號 | 規 格 | 回簽 | 工程等級 | 單重(g) | 每100重量(g) | 熱處理 | 電鍍 | 耐落 | 備注1 | 材質 | 備註2 | 打樣日期 | 打樣單號 | 量產承認日期 | 共用郵件
995-001 | 11180001BS000822 | 119173 | FTS-3 2*4.7 |  |  | 0.089 |  | 表面HV400-500,芯部HV200-400 | 黑色鋅鎳合金(A系)(膜厚3-8um,鹽霧48H) |  | 汽車螺絲 | 18A
995-002 | 11180001WZ034652 | 119174 | PTS-3/雙 2*6 |  |  | 0.14 |  | 表面HV400-500,芯部HV200-400 | 白鋅(三)(膜厚5-8um,鹽霧24H) | 破壞扭力3.0kgf.cm以上 | 汽車螺絲 | 18A | 用017(6)-494退鍍WZN
995-003 | 14032400CL000332 | 119339 | PIN Φ2.5*2.65*9.5滾花 |  |  | 0.366 |  | 無 | 清洗 |  |  | SUS303 | 外購件
995-004 | 11180001ZN027792 | 119342 | 梅花PTS-3/W/雙 3*9.5+7.5A |  | 2+S2 | 0.59 |  | 表面HV450-550,芯部HV200-400. | 藍鋅(三)+除氢(膜厚5um以上)+封閉劑(鹽霧48H無白鏽 96H無紅鏽,熱震法220°C,0.5h熱存放後,迅速放入室溫水中冷卻;鍍層不能有鼓泡、片狀剝離等無起泡,無脫落,無開裂)(A050) |  | 汽車螺絲 | 18A |  | 43131
995-005 | 11180001BZ043122 | 119350 | PTS-3/雙 3*13 |  |  | 0.64 |  | 表面HV450-550,芯部HV200-400. | 黑鋅(三)(膜厚5-8um,鹽霧24H) |  | 汽車螺絲 | 18A |  | 2011-06-27
995-006 | 14032400CL000422 | 119339-new | PIN Φ2.5*2.75*9.5滾花 |  |  | 0.366 |  | 無 | 清洗 |  |  | SUS303 | 外購件
995-007 | 11180001BS001622 | 119446 | PTS-3/W 3*8+7.8 |  |  | 0.737 |  | 表面HV450-550,芯部HV200-400. | 黑色鋅鎳合金(A系)(膜厚3-8um,鹽霧48H) |  | 汽車螺絲 | 18A | 用038-430改尺寸 |  |  |  | 業務
995-008 | 11430001WS100012 | 142093 | BMS 4*16 |  |  | 1.876 |  | 調質10.9級 | 白色鋅鎳合金 | PATCH(Din267-28標準)+上蠟 | 汽車螺絲 | SCM435 | Y13-190110003 | 2019-01-10
995-009 | 11180001WS000322 | 165628 | PTS 4*8 |  |  | 1.017 |  | HV450-550 | 白色鋅鎳合金(鹽霧24H) |  | 汽車螺絲 | 18A | Y13-190102006 | 2019-01-02
995-010 | 11180001WS000332 | 165688 | PTS 2.5*8 |  |  | 0.325 |  | HV450-550 | 白色鋅鎳合金(鹽霧48H) | 自動篩選 | 汽車螺絲 | 18A | Y13-190130001 | 2019-01-30
995-011 | 14152400WS000022 | 174882 | PIN 3*50*3.15(滾花) |  | 1.2+S1 | 2.694 |  | 無 | 白色鋅鎳合金(膜厚3-8um,鹽霧96H無紅銹) | 出貨要提供報告 | 汽車螺絲 | 1215 | CNC製作 | 2020-05-20 | 1000PCS每袋 5000PCS每箱
995-012 | 14152400WS000032 | 174893 | PIN 3*43*3.15(滾花) |  | 1.2+S1 | 2.321 |  | 無 | 白色鋅鎳合金(膜厚3-8um,鹽霧96H無紅銹) | 出貨要提供報告 | 汽車螺絲 | 1215 | CNC製作 | 2020-05-20 | 1000PCS每袋 5000PCS每箱
995-013 | 14152400WS000042 | 174923 | PIN 3*34*3.2(滾花) |  | 1.2+S1 | 1.83 |  | 無 | 白色鋅鎳合金(膜厚3-8um,鹽霧96H無紅銹) | 出貨要提供報告 | 汽車螺絲 | 1215 | CNC製作 | 2020-05-20 | 1000PCS每袋 5000PCS每箱
995-014 | 14312400CT000022 | 174976 | PIN 1.0*8 |  | 1.2+S1 | 0.046 |  | 無 | 清洗+鈍化(鹽霧96H無紅銹) | 出貨要提供報告 | 汽車螺絲 | SUS316 | 外購件 | 2020-05-20 | 2000PCS每袋 10000PCS每箱
995-015 | 11180001WS000362 | 178810 | 梅花PTS-3 3*10 |  |  | 0.545 |  | HV450-550 | 白色鋅鎳合金(鹽霧72H)(A049) |  | 汽車螺絲 | 18A | Y13-211224012 | 2021-12-24
995-016 | 14032400CT000122 | 186962 | PIN 5*8.5*65.01(切邊) |  |  | 10.28 |  | 無 | 鈍化(鹽霧240H)(A043) | 包裝方式:800/箱,200/包 |  | SUS303 | CNC製作 | 2022-06-13
995-017 | 14032400CT000132 | 186963 | PIN 5*6.5*47.45 |  |  | 7.42 |  | 無 | 鈍化(鹽霧240H) | 包裝方式:1K/箱,500/包 |  | SUS303 | CNC製作 | 2022-06-13
995-018 | 14032400CT000142 | 186964 | PIN 3*6.2*70.3(切邊) |  |  | 8 |  | 無 | 鈍化(鹽霧240H) | 包裝方式:1K/箱,200/包 |  | SUS303 | CNC製作 | 2022-06-13
995-019 | 14042400CT000192 | 186965 | PIN 5*5.15*23(滾花) |  |  | 3.576 |  | 無 | 鈍化(鹽霧240H) | 包裝方式:2K/箱,1K/包 |  | SUS304 | CNC製作 | 2022-06-13
995-020 | 14042400CT000052 | 186975 | PIN 4*4.25*10.5(滾花) |  |  | 1.074 |  | 無 | 鈍化(鹽霧240H)(A043) | 包裝方式:6K/箱,1K/包 |  | SUS304 | CNC製作 | 2022-06-13
995-021 | 11970001WS000022 | 186947 | 特殊螺絲-6-5A M6*14+5.5 |  |  | 6.244 |  | 調質8.8級 | 研磨+白色鋅鎳合金(鹽霧720H)+除氢 | 包裝方式:1K/箱,500/包 |  | 10B21 | 包裝必須全檢 | 2022-06-15 | 汽車螺絲
995-022 | 14042400CT000062 | 186932 | PIN 4*6.25*11.5(滾花) |  |  |  |  | 無 | 鈍化(鹽霧240H)(A043) |  |  | SUS304 | CNC製作 | 2022-08-23
995-023 | 14042400CT000072 | 186935 | PIN 2*3.25*15(滾花) |  |  |  |  | 無 | 鈍化(鹽霧240H)(A043) |  |  | SUS304 | CNC製作 | 2022-08-23
995-024 | 14042400CT000082 | 186943 | PIN 4.5*7*34.7 |  |  |  |  | 無 | 鈍化(鹽霧240H)(A043) |  |  | SUS304 | CNC製作 | 2022-08-23
995-025 | 14042400CT000092 | 186944 | PIN 4.5*6.5*79.5 |  |  |  |  | 無 | 鈍化(鹽霧240H)(A043) |  |  | SUS304 | CNC製作 | 2022-08-23
995-026 | 14042400CT000102 | 187203 | PIN 4.3*5*160.1(切邊) |  |  | 24.734 |  | 無 | 鈍化(鹽霧240H)(A043) |  |  | SUS304 | CNC製作 | 2023-02-09 | Y13-230209001
995-027 | 14042400CT000112 | 187205 | PIN 3*3.25*15(滾花) |  |  | 0.87 |  | 無 | 鈍化(鹽霧240H)(A043) |  |  | SUS304 | CNC製作 | 2023-02-09 | Y13-230209002
995-028 | 14042400CT000122 | 187206 | PIN 6*6.25*11(滾花) |  |  | 2.499 |  | 無 | 鈍化(鹽霧240H)(A043) |  |  | SUS304 | CNC製作 | 2023-02-09 | Y13-230209003
995-029 | 14042400CT000132 | 187170 | PIN 5*7.6*40.15 |  | 2+S2 | 6.47 |  | 無 | 鈍化(鹽霧240H) | 包裝方式:1K/箱,500/包 |  | SUS304 | CNC製作 | 2023-02-09 | Y13-230209004
995-030 | 14042400CT000142 | 187171 | PIN 5*8*32.15 |  | 1+S1 | 5.35 |  | 無 | 鈍化(鹽霧240H) | 包裝方式:2K/箱,500/包 |  | SUS304 | CNC製作 | 2023-02-09 | Y13-230209005
995-031 | 14042400CT000152 | 187172 | PIN 5*7*19.25(切邊) |  | 1+S1 | 2.9 |  | 無 | 鈍化(鹽霧240H) | 包裝方式:3K/箱,1000/包 |  | SUS304 | CNC製作 | 2023-02-09 | Y13-230209006
995-032 | 11180001BS002642 | 187195 | 梅花PTS-3/W/雙 3*9.5+7.5 |  |  | 0.714 |  | 表面HV450-550,芯部HV200-400 | 黑色鋅鎳合金(A系)+封閉劑(鹽霧240H無紅銹) | 包裝方式:1万/箱,2000/包 |  | 18A | 用995-004退鍍黑色鋅鎳合金 | 2023-03-30 | 汽車螺絲
995-033 | 11180001BS002672 | 187167 | PTS-3/雙 3*13 |  |  | 0.673 |  | 表面HV450-550,芯部HV200-400 | 黑色鋅鎳合金(A系)+封閉劑(鹽霧240H無紅銹) | 包裝方式:1万/箱,2000/包 |  | 18A | 用995-005退鍍黑色鋅鎳合金 | 2023-03-30 | 汽車螺絲
995-034 | 14042400CT000172 | 187259 | 墊片7.98*16.3*3 |  |  |  |  | 無 | 鈍化(鹽霧144H)(A003) |  |  | SUS304 | CNC製作 | 2023-05-10
995-035 | 14042400CT000182 | 187260 | 墊片10.31*15.92*2.98 |  |  | 0.612 |  | 無 | 鈍化(鹽霧144H)(A003) |  |  | SUS304 | 外購件 | 2023-05-10 | Y13-230330009
995-036 | 14042400CT000202 | 187294 | PIN 5*8*32.6 |  |  | 5.37 |  | 無 | 鈍化(鹽霧480H)(N971) |  |  | SUS304 | CNC製作 | 2023-08-17 | Y13-230330010
995-037 | 14042400CT000212 | 187295 | PIN 4*7*52 |  |  | 5.448 |  | 無 | 鈍化(鹽霧480H)(N971) |  |  | SUS304 | CNC製作 | 2023-08-17
995-038 | 11180001ZN030072 | 211791 | TTS-1 4.2*16 |  | 1+S1 | 2.1 |  | HV450-550 | 藍鋅(三)+除氫(膜厚8um以上)+封閉劑(鹽霧48H無白鏽,96H無紅鏽,高溫220°C,0.5h熱存放後，迅速放入室溫水中冷卻；鍍層不能有鼓泡、片狀剝離等無起泡,無脫落,無開裂)(A050) | 包裝方式:5K/箱,1000/包 |  | 18A | 汽車螺絲 | 2024-07-24 | Y13-240724008 | 45516
995-039 | 14312400CT000042 | 216479 | PIN 1.5*6.3 |  |  | 0.085 |  | 無 | 钝化（鹽霧480H） |  | 包裝方式:20K/箱,2000/包 | SUS316 | 外購件
995-040 | 11180001WS000612 | 995TB3X8 | 梅花PTS/W/TB 3*8+6.4 |  |  | 0.65 |  | HV450-550 | 白色锌镍合金(A系)（盐雾240H无红锈) |  |  | 18A | 只建系统
995-041 | 11180001WS000622 | 995TB25X10 | 梅花PTS/TB 2.5*10 |  |  | 0.55 |  | HV450-550 | 白色锌镍合金(A系)（盐雾240H无红锈) |  |  | 18A | 只建系统
995-042 | 11180001WS000602 | 995M5X8 | CMS 5*8 |  |  | 1.4 |  | HV350-450 | 白色锌镍合金(A系)（盐雾240H无红锈) |  |  | 18A | 只建系统
995-043 | 14182401BS000012 | 217456 | PIN 1.2*7.5 |  |  | 0.065 |  | HV350-450 | 黑色锌镍合金(A系)（盐雾100H，膜厚5μm以上) |  | 包裝方式:20K/箱,2000/包 | 18A |  | 2025-10-24 | Y13-251024006 | 2026-02-12
Note on A4: gc007: 2020/1/14李世輝一份回簽圖面，放入樣品倉制令單
Note on D4: gc007: 2020/1/15陳麗麗下變更單E2001012要求FTS-3 2*4變更為FTS-3 2*4.7,無束尾，牙長由3.80-4.30變更為4.45-4.75,共用料002-925取消共用,另建新料.
Note on I4: gc007: 2018/2/28王沛郵件要求熱處理改為表面HV400-500,芯部HV200-400.
Note on J4: gc007: 2018/4/25王沛要求黑色鋅鎳合金改為黑色鋅鎳合金(啞光) 2018/6/4王沛要求黑色鋅鎳合金(啞光)改為黑色鋅鎳合金(A系)
Note on A7: gc007: 2019/2/26客戶回簽圖面（放在了樣品倉的櫃子里995）
Note on I7: gc007: 2018/2/28王沛郵件要求熱處理HV450-550改為表面HV450-550,芯部HV200-400.
Note on J7: Administrator: 2024/8/19 張夢夢 下變更單E240835 要求加封閉劑(鹽霧96H無紅鏽) 2024/12/11 張夢夢 下變更單E241209 要求 表面電鍍，藍鋅(三)+封閉劑(鹽霧96H無紅鏽)改為藍鋅(三)除氢(膜厚5um以上)+封閉劑(鹽霧48H無白鏽,96H無紅鏽,高溫220°C,0.5h熱存放後，迅速放入室溫水中冷卻；鍍層不能有鼓泡、片狀剝離等無起泡,無脫落,無開裂)(A050)
Note on N7: gc007: 2018/1/31陳麗麗下變更單E181050要求取消與E001-1233共用，重新做製造規格
Note on I8: gc007: 2018/2/28王沛郵件要求熱處理HV450-550改為表面HV450-550,芯部HV200-400.
Note on I10: gc007: 2018/2/28王沛郵件要求熱處理HV450-550改為表面HV450-550,芯部HV200-400.
Note on J10: gc007: 2018/4/25王沛要求黑色鋅鎳合金改為黑色鋅鎳合金(啞光) 2018/6/4王沛要求黑色鋅鎳合金(啞光)改為黑色鋅鎳合金(A系)
Note on L10: gc007: 2018/1/15赵小花下变更单E181023要求取消用656-223的料，另建新料，镀层改黑色鋅鎳合金 汽車螺絲
Note on K11: gc007: 2019/1/28李世輝郵件要求增加上蜡
Note on A12: gc007: 2019/2/26客戶回簽圖面（放在了樣品倉的櫃子里995）
Note on D13: Administrator: 2021/2/7陳麗麗下變更單E210208要求原規格PTS-2 2.5*8改為PTS 2.5*8，其他不變
Note on D14: gc007: 2020/7/6陳麗麗下變更單E200704要求尺寸按圖面更新 2020/9/9陳麗麗下變更單E200910要求長度49.80-49.90改為長度49.70-49.90
Note on J14: gc007: 2020/7/10陳麗麗下變更單E200719要求鍍層黑色鋅鎳合金(A系)(鹽霧96H無紅銹)變更為白色鋅鎳合金(鹽霧96H無紅銹) 2021/1/25李世輝郵件要求增加膜厚5um以上。注：出貨要提供報告 2021/4/13李世輝要求膜厚5um以上改為膜厚5-8um 2023/9/15李世輝要求膜厚5-8um改為膜厚3-8um
Note on P14: Administrator: 2021/1/25李世輝郵件要求增加1000PCS每袋 5000PCS每箱
Note on D15: gc007: 2020/7/6陳麗麗下變更單E200705要求尺寸按圖面更新 2020/9/9陳麗麗下變更單E200911要求長度42.80-42.90改為長度42.70-42.90
Note on J15: gc007: 2020/7/10陳麗麗下變更單E200720要求鍍層黑色鋅鎳合金(A系)(鹽霧96H無紅銹)變更為白色鋅鎳合金(鹽霧96H無紅銹) 2021/1/25李世輝郵件要求增加膜厚5um以上。注：出貨要提供報告 2021/4/13李世輝要求膜厚5um以上改為膜厚5-8um 2023/9/15李世輝要求膜厚5-8um改為膜厚3-8um
Note on P15: Administrator: 2021/1/25李世輝郵件要求增加1000PCS每袋 5000PCS每箱
Note on D16: gc007: 2020/7/6陳麗麗下變更單E200706要求尺寸按圖面更新 2020/9/9陳麗麗下變更單E200912要求長度33.80-33.90改為長度33.70-33.90
Note on J16: gc007: 2020/7/10陳麗麗下變更單E200721要求鍍層黑色鋅鎳合金(A系)(鹽霧96H無紅銹)變更為白色鋅鎳合金(鹽霧96H無紅銹) 2021/1/25李世輝郵件要求增加膜厚5um以上。注：出貨要提供報告 2021/4/13李世輝要求膜厚5um以上改為膜厚5-8um 2023/9/15李世輝要求膜厚5-8um改為膜厚3-8um
Note on P16: Administrator: 2021/1/25李世輝郵件要求增加1000PCS每袋 5000PCS每箱
Note on J17: Administrator: 2021/1/25李世輝郵件要求鹽霧96H改為鹽霧96H無紅銹 注：出貨要提供報告
Note on P17: Administrator: 2021/1/25李世輝郵件要求增加2000PCS每袋 10000PCS每箱
Note on J18: gc007: 2022/2/28李世輝要求鹽霧時間48改為72小時 2023/3/15許忠郵件要求将此料锁定中腾(A049)
Note on K19: Administrator: 2022/10/08李世輝郵件要求增加包裝方式
Note on D20: Administrator: gc007: 2023/5/11張夢夢下變更單E230503要求槽径由2.95-3.05 改为3.20-3.25 其它不变，附档图面变更
Note on J20: Administrator: 2023/8/22张振波郵件要求由於中晨電鍍不干了，所以取消厂商锁定 2024/11/1李世輝郵件要求鈍化鎖定廠商海億元(N971)
Note on K20: Administrator: 2022/10/08李世輝郵件要求增加包裝方式
Note on D21: gc007: 2023/5/8張夢夢下變更單E230501要求規格由PIN 3*7*58.70(切邊)改為PIN 3*6.2*70.3(切邊)，按圖面尺寸變更
Note on J21: Administrator: 2023/8/22张振波郵件要求由於中晨電鍍不干了，所以取消厂商锁定 2024/11/1李世輝郵件要求鈍化鎖定廠商海億元(N971)
Note on K21: Administrator: 2022/10/08李世輝郵件要求增加包裝方式
Note on J22: Administrator: 2023/8/22张振波郵件要求由於中晨電鍍不干了，所以取消厂商锁定 2024/11/1李世輝郵件要求鈍化鎖定廠商海億元(N971)
Note on K22: Administrator: 2022/10/08李世輝郵件要求增加包裝方式
Note on M22: gc007: 2023/5/11張夢夢下變更單E230504要求材质由SUS303改为SUS304 其它不变，附档图面变更
Note on N22: Administrator: 2022/8/15李世輝要求有車削改為CNC走芯機
Note on K23: Administrator: 2022/10/08李世輝郵件要求增加包裝方式
Note on N23: Administrator: 2022/8/15李世輝要求有車削改為CNC走芯機
Note on D24: Administrator: 2022/8/30李世輝郵件要求接業務通知，規格-5C要改為-5A 2023/10/18張夢夢下變更單E231009要求規格特殊螺絲-6-5A M6*13+10.5改為：特殊螺絲-6-5A M6*14+5.5 按附檔圖面變更. 2023/4/12李世輝發郵件要求搓牙牙徑5.82-5.95 改為5.84-5.95 工檢牙徑5.82-5.97 改為5.80-5.97 牙長12.85-13.15改為12.80-13.20
Note on J24: gc007: 2023/6/25張夢夢下變更單E230602要求把白色鋅鎳合金(鹽霧240H)改為白色鋅鎳合金(鹽霧720H) 2023/10/20李世輝郵件要求增加除氢
Note on K24: Administrator: 2022/10/08李世輝郵件要求增加包裝方式
Note on P24: Administrator: 2022/8/24李世輝要求取消備註只做系統。補充資料，做圖紙
Note on D32: gc007: 2024/11/1張夢夢下變更單E241101要求規格：PIN 5*8*40.15 改為PIN 5*7.6*40.15 按附檔圖面尺寸變更
Note on G32: Administrator: 2024/12/4李世輝郵件要求 改為 設變后單重是6.47
Note on J32: Administrator: 2023/8/22张振波郵件要求由於中晨電鍍不干了，所以取消厂商锁定 2024/11/1李世輝郵件要求鈍化鎖定廠商海億元(N971)
Note on K32: Administrator: 2023/6/21李世輝郵件要求增加包裝方式:1K/箱,500/包
Note on J33: Administrator: 2023/8/22张振波郵件要求由於中晨電鍍不干了，所以取消厂商锁定 2024/11/1李世輝郵件要求鈍化鎖定廠商海億元(N971)
Note on K33: Administrator: 2023/6/21李世輝郵件要求增加包裝方式:2K/箱,500/包
Note on J34: Administrator: 2023/8/22张振波郵件要求由於中晨電鍍不干了，所以取消厂商锁定 2024/11/1李世輝郵件要求鈍化鎖定廠商海億元(N971)
Note on K34: Administrator: 2023/6/21李世輝郵件要求增加包裝方式:3K/箱,1000/包
Note on K35: Administrator: 2023/5/10李世輝郵件要求增加包裝方式:1万/箱,2000/包
Note on K36: Administrator: 2023/5/10李世輝郵件要求增加包裝方式:1万/箱,2000/包
Note on J41: Administrator: 2024/8/20 李世輝郵件按要求 膜厚改為8μ以上 2024/10/30李世輝郵件要求改鹽霧時間，鹽霧96H無紅鏽,無起泡,無脫落,無開裂(A050) 2024/11/13張夢夢下變更單E241110要求 鹽霧96H無紅鏽 改為鹽霧48H無白鏽96H無紅鏽，高溫220°C,0.5h熱存放後，迅速放入室溫水中冷卻；鍍層不能有鼓泡、片狀剝離等
Note on K41: Administrator: 2024/12/5李世輝郵件要求增加包裝方式:5K/箱,1000/包
Note on L42: Administrator: 2026/3/10李进辉邮件要求增加： 包裝方式:20K/箱,2000/包
Note on L46: Administrator: 2026/3/10李进辉邮件要求增加： 包裝方式:20K/箱,2000/包