## 中文3.5版
Công ty TNHH GLAM 格 琳 电 子 有 限 公 司
文件名称: Tên tệp: |  |  | QC工程图 / Bản vẽ QC |  | 发行日期 Ngày phát hành | 2025/11/18 | 修订日期 Ngày sửa đổi | 2025/11/18 | 文件发行管制 Kiểm soát phát hành tài liệu
文件编号: Số tài liệu: |  |  | EN001 |  | 执行日期 Ngày thực hiện | 2025/11/18 | 版 本 Phiên bản | 1
核准: Phê duyệt: |  |  |  |  | 审 核: Đánh giá: |  | 制 作: Sản xuất: | 梅海春
工程 区别 Sự khác biệt về kỹ thuật | 工序名 Tên quy trình |  | 设备 Trang thiết bị | 管制重点 Kiểm soát lấy nét | 检验器具 Thiết bị kiểm tra | 检验频率 Tần suất kiểm tra | 执行者 Người thực hiện | 审核者 Người đánh giá | 标准文件 Tài liệu tiêu chuẩn | 记录 Kỷ lục | 备注 Lưu ý:
| 进料 (铁线) Nguồn cấp dữ liệu (dây) |  | N/A | 物理性质 (抗拉强度与延伸率) Tính chất vật lý (độ bền kéo và độ giãn dài) | 目视 Mắt | 每次进料时核对厂商材质报告 Kiểm tra báo cáo vật liệu của nhà sản xuất tại mỗi lần nạp liệu | IQC检验员 Thanh tra IQC | IQC组长 Thanh tra IQC | 进料检验标准 格琳化学物品管理等级 Tiêu chuẩn kiểm tra đầu vào Cấp quản lý hóa chất xanh | 进料检验报告 六价铬测试含量记录表 荧光光谱仪测试记录表 Báo cáo kiểm tra đến Bảng ghi nội dung thử nghiệm crom hóa trị sáu Mẫu hồ sơ thử nghiệm quang phổ huỳnh quang | 供应商每批提供材质报告(台湾中钢材质) ; 每季度送第三方检测机构检测;若有异常,开CAR单进行追踪改善 Nhà cung cấp cung cấp báo cáo vật liệu cho từng lô (Vật liệu thép Đài Loan Trung Quốc); Gửi nó đến cơ quan kiểm tra bên thứ ba để kiểm tra hàng quý; Nếu có bất kỳ bất thường nào, hãy mở đơn hàng CAR để theo dõi và cải thiện
|  |  |  | 化学成分 Thành phần hóa học (C、Mn、S、P、Si) | 目视 Mắt | 每次进料时核对厂商材质报告 Kiểm tra báo cáo vật liệu của nhà sản xuất tại mỗi lần nạp liệu | IQC检验员 Thanh tra IQC | IQC组长 Thanh tra IQC
|  |  |  | 铅、镉、汞、六价铬含量 Hàm lượng chì, cadmium, thủy ngân và crom hóa trị sáu | UX-220 荧光光谱仪(XRF)、六价铬测试用沸水萃取 Máy quang phổ huỳnh quang UX-220 (XRF), thử nghiệm crom hóa trị sáu để chiết xuất nước sôi | 1.铅、镉、汞取样n=20g; Lấy mẫu chì, cadmium, thủy ngân n = 20g; 2.六价铬取样(50±5)cm2; Lấy mẫu crom hóa trị sáu (50±5) cm2; 3.按供应商抽测计划(环境物质RoHS抽测清单). Theo kế hoạch lấy mẫu của nhà cung cấp (danh sách lấy mẫu chất môi trường RoHS). | IQC 检验员 测试工程师 Kỹ sư kiểm tra thanh tra IQC | IQC组长 Thanh tra IQC |  |  | 每季度进行内部抽测，每年提供第三方检测报告；若有异常,开CAR单进行追踪改善 Tiến hành thử nghiệm lấy mẫu nội bộ hàng quý và cung cấp báo cáo thử nghiệm của bên thứ ba hàng năm; Nếu có bất kỳ bất thường nào, hãy mở đơn hàng CAR để theo dõi và cải thiện
|  |  |  | 线径 (D±0.02㎜) Đường kính dây (D±0,02mm) | 分厘卡 Thẻ trung tâm | GB/T2828.1-2012,一般II级(件数),每件至少5点值,AQL 0.25 GB / T2828.1-2012, Cấp độ chung II (Số kiện), ít nhất 5 điểm mỗi kiện, AQL 0.25 | IQC检验员 Thanh tra IQC | IQC组长 Thanh tra IQC | 进料检验标准 Tiêu chuẩn kiểm tra đầu vào | 进料检验 记录表 进料检验报告 Mẫu hồ sơ kiểm tra đến Báo cáo kiểm tra đến | 标准线径按订单要求 Đường kính dây tiêu chuẩn theo yêu cầu đặt hàng
|  |  |  | 外观 (表面处理、结头、划伤) Hình thức (hoàn thiện, nút thắt, trầy xước) | 目视 Mắt | GB/T2828.1-2012 一般II级,AQL 0.25 Theo tiêu chuẩn GB/T 2828.1-2012, mức kiểm tra thông thường cấp II, AQL 0.25 | IQC检验员 Thanh tra IQC | IQC组长 Thanh tra IQC
|  |  |  | 包装方式 （材料标签、外包编织袋、ＧＰ／ＲoＨＳ标签标示） Phương pháp đóng gói (nhãn vật liệu, túi dệt thuê ngoài, dán nhãn GP / RoHS) | 目视 Mắt | 全检 AC=0 RE=1 Kiểm tra đầy đủ AC = 0 RE = 1 | 仓管人员 IQC检验员 Nhân viên quản lý kho thanh tra IQC | 仓管组长 IQC组长 Trưởng nhóm quản lý kho hàng Trưởng nhóm IQC | 进料检验标准 Tiêu chuẩn kiểm tra đầu vào | 原料仓库ERP系统帐、 进料检验报告 Tài khoản hệ thống ERP kho nguyên liệu, báo cáo kiểm tra đến
|  |  |  | 重量(Max 120㎏/件) Trọng lượng (Tối đa 120kg / kiện) | 磅秤/Cân | n=1 | 仓管人员 Nhân viên quản lý kho | 仓管组长 Trưởng nhóm quản lý kho
| 首件 Mục đầu tiên |  | N/A | 线材 Dây điện | 目视 Mắt | (1)每个制单开始生产时； Khi mỗi đơn đặt hàng sản xuất bắt đầu; (2)规格变更时； Khi các thông số kỹ thuật được thay đổi; (3)材料、模具、牙板更换时； Khi vật liệu, khuôn và tấm răng được thay thế; (4)生产异常调机12小时时。 每次n=2(打头搓牙各1PCS) Khi sản xuất bất thường và điều chỉnh trong 12 giờ. n = 2 mỗi lần (1 CÁI cho mỗi lần chà xát đầu) | IPQC检验员 Thanh tra IPQC | IPQC组长 Trưởng nhóm IPQC | 制造规格 首件检验标准 Thông số kỹ thuật sản xuất Tiêu chuẩn kiểm tra bài viết đầu tiên | 首件检验单 Mẫu kiểm tra bài viết đầu tiên | 1.电镀前环规:M1.6-M6用6g, M1.0-M1.4用6h, 英制用2A Máy đo vòng trước khi mạ điện: 6g cho M1.6-M6, 6h cho M1.0-M1.4, 2A cho đế quốc 2.每周用磨耗规检查环规,保证环规在最佳状态 Kiểm tra máy đo vòng với máy đo độ mòn hàng tuần để đảm bảo rằng máy đo vòng ở trạng thái tốt nhất 3.有公差范围的判定结果写实测值；没有公差的结果写OK. Giá trị đo được là thực tế đối với kết quả phán đoán với phạm vi dung sai; Kết quả không có dung sai được viết là OK.
|  |  |  | 头型 Hình dạng đầu | 目视 Mắt
|  |  |  | 槽型 Loại rãnh | 目视 Mắt
|  |  |  | 外观 Xuất hiện | 目视（打头） Trực quan (tiêu đề)
|  |  |  | 头径 Đường kính đầu | 游标卡尺/分厘卡 Thước cặp Vernier / thẻ trung tâm
|  |  |  | 头厚 Đầu dày | 分厘卡/投影机 Centimet / máy chiếu
|  |  |  | 槽深 Độ sâu rãnh | 槽深仪 Máy đo độ sâu rãnh
|  |  |  | 槽宽 Chiều rộng rãnh | 投影机 Máy chiếu
|  |  |  | 槽配合 Vừa vặn với khe cắm | 插规 Nội suy
|  |  |  | 1.头下R角2.C角 1. Góc R dưới đầu góc 2.C | 投影机 Máy chiếu
|  |  |  | 有效径(ref.) Đường kính hiệu quả | 分厘卡 Thẻ trung tâm
|  |  |  | 有效长度(ref.) Chiều dài hiệu quả | 游标卡尺/投影机 Thước cặp / máy chiếu Vernier
|  |  |  | 螺丝牙径 Đường kính trục vít | 分厘卡 Thẻ trung tâm
|  |  |  | 搓牙长度 Chiều dài chà răng | 游标卡尺 Thước cặp Vernier
|  |  |  | 牙型/牙数 Loại răng/số lượng răng | 投影机 Máy chiếu
|  |  |  | 螺纹精度 Độ chính xác của chủ đề | GRII IRII 环规（同螺丝规格） Máy đo vòng GRII IRII (cùng thông số kỹ thuật vít)
|  |  |  | 螺纹圆周 Chu vi ren | 三沟千分尺 Ba panme mương
|  |  |  | 尾处理 xử lý đuôi | 目视 Mắt
|  |  |  | 外观 Xuất hiện | 目视（搓牙） Trực quan (chà răng) | 正常1小时1pcs Bình thường 1 chiếc trong 1 giờ
| 打 头 Cái đầu |  | 打头机 (0# 、1/8#、 3/16# 、两模四冲 、5.5R) Máy tiêu đề (0 #, 1/8 #, 3/16 #, 2 khuôn 4 thì, 5.5R) | 头径 Đường kính đầu | 游标卡尺/分厘卡 Thước cặp Vernier / thẻ trung tâm | 正常1小时1pcs Bình thường 1 chiếc trong 1 giờ | 值机人员 Nhân viên trực máy | 制造课长 Trưởng bộ phận sản xuất | 制造规格 巡回检验标准 Thông số kỹ thuật sản xuất Tiêu chuẩn kiểm tra mạch | 巡回检验单 Biểu mẫu kiểm tra mạch | 按打头作业指导书、巡回检验标准，要求每1小时填写一次 Theo hướng dẫn vận hành khởi động và tiêu chuẩn kiểm tra tuần tra, 1 giờ một lần phải điền vào
|  |  |  | 头厚 Đầu dày | 分厘卡/投影机 Centimet / máy chiếu | 正常1小时1pcs Bình thường 1 chiếc trong 1 giờ
|  |  |  | 头下R角（Y) Góc R dưới đầu (Y) | 投影机 Máy chiếu | 正常1小时1pcs Bình thường 1 chiếc trong 1 giờ
|  |  |  | 槽配合 Vừa vặn với khe cắm | 插规 Nội suy | 正常1小时1pcs Bình thường 1 chiếc trong 1 giờ
|  |  |  | 槽深 Độ sâu rãnh | 槽深仪 Máy đo độ sâu rãnh | 正常1小时1pcs Bình thường 1 chiếc trong 1 giờ
|  |  |  | 有效径(ref.) Đường kính hiệu quả | 分厘卡 Thẻ trung tâm | 正常1小时1pcs Bình thường 1 chiếc trong 1 giờ
|  |  |  | 有效长度(ref.) Chiều dài hiệu quả | 游标卡尺/投影机 Thước cặp / máy chiếu Vernier | 正常1小时1pcs Bình thường 1 chiếc trong 1 giờ
| 穿华司 Lắp vòng đệm |  | N/A | 螺丝、华司规格、外观 Vít, thông số kỹ thuật của máy giặt, ngoại hình | 目视确认标签 Xác nhận nhãn một cách trực quan | 全数 Tất cả chúng | 作业员 Nhân viên thao tác | 穿华司组长 Tổ trưởng lắp vòng đệm (long đền) | 穿华司作 业指导书 Hướng dẫn thao tác lắp vòng đệm (SOP) | 生产日报表 Báo cáo sản xuất hàng ngày
|  |  |  | 华司穿反穿错 Vòng đệm lắp ngược hoặc lắp sai | 目视确认 Xác nhận trực quan | 全数 Tất cả chúng
|  |  |  | 华司配合旋而不落 Vòng đệm lắp vừa, có thể xoay nhưng không rơi | 目视确认 Xác nhận trực quan | 全数 Tất cả chúng
| 搓 牙 Chà xát răng |  | 搓牙机(0# 、1/8# 、3/16#) Máy mọc răng (0 #, 1/8 #, 3/16 #) | 外观 Xuất hiện | 目视 Mắt | 正常1小时1pcs Bình thường 1 chiếc trong 1 giờ | 作业员 Nhân viên thao tác | 制造课长 Trưởng bộ phận sản xuất | 制造规格、 巡回检验标准 Thông số kỹ thuật sản xuất, tiêu chuẩn kiểm tra tuần tra | 巡回检验单 Biểu mẫu kiểm tra mạch | 电镀前环规:M1.6-M6用6g, M1.0-M1.4用6h, 英制用2A 加严检验每小时2次 Máy đo vòng trước khi mạ điện: 6g cho M1.6-M6, 6h cho M1.0-M1.4, 2A cho imperial Kiểm tra nghiêm ngặt được thực hiện hai lần một giờ
|  |  |  | 牙径 đường kính răng | 分厘卡 Thẻ trung tâm | 正常1小时1pcs Bình thường 1 chiếc trong 1 giờ
|  |  |  | 长度 Chiều dài | 游标卡尺 Thước cặp Vernier | 正常1小时1pcs Bình thường 1 chiếc trong 1 giờ
|  |  |  | 头下R角（X) Góc R dưới đầu (X) | 投影机 Máy chiếu | 正常1小时1pcs Bình thường 1 chiếc trong 1 giờ
|  |  |  | 螺纹精度(M牙） Độ chính xác của ren (ren M) | GRII IRII 环规（同螺丝规格） Máy đo vòng GRII IRII (cùng thông số kỹ thuật vít) | 正常1小时1pcs Bình thường 1 chiếc trong 1 giờ
|  |  |  | 螺纹圆周 (三角牙) Chu vi ren (ren tam giác) | 三沟千分尺 Panme 3 chấu đo ren | 正常1小时1pcs Bình thường 1 chiếc trong 1 giờ
|  |  |  | 尾处理 xử lý đuôi | 目视 Mắt | 正常1小时1pcs Bình thường 1 chiếc trong 1 giờ
|  |  |  | 牙数（T牙) Số răng ren (T) | 投影机 Máy chiếu | 正常1小时1pcs Bình thường 1 chiếc trong 1 giờ
| 半成品检验 Kiểm tra bán thành phẩm |  | N/A | 外观 Xuất hiện | 目视确认 Xác nhận trực quan | 每框（批）n=50 | IPQC检验员 Thanh tra IPQC | IPQC组长 Trưởng nhóm IPQC | 制造规格、 半成品检验标准 Quy cách sản xuất, tiêu chuẩn kiểm tra bán thành phẩm | 半成品检验记录 Biên bản kiểm tra bán thành phẩm | 1.记录头径、头厚、牙径、搓牙长度等尺寸之最小值和最大值 Ghi lại các giá trị tối thiểu và tối đa của đường kính đầu, độ dày đầu, đường kính răng và chiều dài của răng
|  |  |  | 头径/华司尺寸 Đường kính đầu / kích thước máy giặt | 游标卡尺/分厘卡 Thước cặp Vernier / thẻ trung tâm | 每框(批) n=10 mỗi khung hình (lô) n = 10
|  |  |  | 头厚 Đầu dày | 分厘卡/投影机 Centimet / máy chiếu
|  |  |  | 头下R角(X.y) Góc R dưới đầu (XY) | 投影机 Máy chiếu
|  |  |  | 槽配合 Vừa vặn với khe cắm | 插规 Nội suy
|  |  |  | 槽深 Độ sâu rãnh | 槽深仪 Máy đo độ sâu rãnh
|  |  |  | 牙径 đường kính răng | 分厘卡 Thẻ trung tâm
|  |  |  | 长度 Chiều dài | 光标卡尺/投影机
|  |  |  | 螺纹精度 Độ chính xác của chủ đề | GRII IRII 环规（同螺丝规格）
|  |  |  | 螺丝圆周 (三角牙) Chu vi vít (ren tam giác) | 三沟千分尺 Ba panme mương
|  |  |  | 尾处理 xử lý đuôi | 目视确认 Xác nhận trực quan
|  |  |  | 牙数 Số lượng răng | 投影机 Máy chiếu
|  |  |  | 制成反向验证 Thực hiện xác minh ngược | UX-200荧光光谱仪(XRF) Thực hiện xác minh ngược | 每台设备一年抽测一次 Mỗi thiết bị được lấy mẫu mỗi năm một lần | IPQC组长 Trưởng nhóm IPQC | QC课长 Trưởng bộ phận QC | 格琳化学物品管理等级 Cấp độ quản lý hóa chất của GLAM | 制程反向验证测试记录表 Bảng hồ sơ kiểm tra xác minh ngược quy trình
| 脱油 Khử dầu |  | 离心 脱水机 Máy khử nước ly tâm | 外观 Xuất hiện | 目视确认 Xác nhận trực quan | 每框 mỗi hộp | 作业员 Nhân viên thao tác | 组长 Trưởng nhóm | 脱油操作工作说明书 Hướng dẫn vận hành khử dầu | 制造生产追踪表 Bảng theo dõi sản xuất sản xuất | 去除螺丝油渍 Loại bỏ vết dầu vít
| 委外加工 Gia công | 热处理 Xử lý nhiệt | SY系列渗碳淬火炉 | 表面硬度 Độ cứng bề mặt | 显微硬度机 Máy vi cứng | 每批n=3 / Mỗi lô n = 3 | 测试工程师 Kỹ sư kiểm tra | 热处理 品保课长 Xử lý nhiệt Trưởng bộ phận đảm bảo chất lượng | 硬度标准、扭力标准 Tiêu chuẩn độ cứng, tiêu chuẩn mô-men xoắn | 测试记录或测试报告 Hồ sơ thử nghiệm hoặc báo cáo thử nghiệm
|  |  |  | 芯部硬度 Độ cứng lõi | 显微硬度机 Máy vi cứng | 每批n=3 / Mỗi lô n = 3
|  |  |  | 扭力 Mô-men xoắn | 扭力扳手 Cờ lê mô-men xoắn | 每批n=3 / Mỗi lô n = 5
| 镀锌 Mạ kẽm | 电镀 Mạ | 专用滚镀设备 Thiết bị mạ con lăn đặc biệt | 外观 Xuất hiện | 目视 Mắt | 每框N=50 / N = 50 mỗi hộp | 电镀作业员 Nhà điều hành mạ điện | 电镀组长 Trưởng nhóm mạ điện | 电镀流程图 Sơ đồ mạ điện | 生产日报表 膜厚测试报告 盐雾测试报告 Báo cáo ngày sản xuất Báo cáo kiểm tra độ dày màng Báo cáo thử nghiệm phun muối | 三价锌产品采用三价铬专用滚桶设备（详见QP-S001电镀三价铬作业QC工程图） Các sản phẩm kẽm hóa trị ba sử dụng thiết bị con lăn trống đặc biệt crom hóa trị ba (xem bản vẽ kỹ thuật QC QP-S001 để mạ hoạt động crom hóa trị ba để biết chi tiết)
|  |  |  | 膜厚测试 Kiểm tra độ dày màng | 膜厚机 Máy làm dày màng | 每槽n=5 / n = 5 mỗi khe cắm
|  |  |  | 盐雾测试 Thử nghiệm phun muối | 盐雾测试 Thử nghiệm phun muối | 每种镀层每天抽一次（客户要求除外）n=10
|  |  |  | 六价铬测试 Thử nghiệm crom hóa trị sáu | 加热板（沸水萃取法） Tấm gia nhiệt (phương pháp chiết nước sôi) | 每框n=(50±5)cm2(锌层) n = (50±5) cm2 mỗi khung (lớp kẽm)
| 成品入料检验 Kiểm tra thành phẩm đầu vào |  | N/A | 外观 Xuất hiện | 目视 Mắt | 每框n=50 Mỗi hộp n = 50 |  |  |  |  | 1.电镀后环规:M1.6-M6用6h, M1.0-M1.4用4h, 英制用3A; 清洗之检测方式同电镀前;号数牙电镀后止规用2A; Máy đo vòng sau khi mạ điện: 6h cho M1.6-M6, 4h cho M1.0-M1.4, 3A cho đế quốc; Phương pháp phát hiện làm sạch giống như trước khi mạ điện; Số lượng răng được mạ điện và thước đo dừng là 2A; 2.有害物质会按环境物质管控清单抽测； Các chất độc hại sẽ được lấy mẫu theo Danh mục kiểm soát chất môi trường; 3.入料检验记录表，尺寸记录最小值和最大值 Phiếu biên bản kiểm tra đến, kích thước ghi giá trị tối thiểu và tối đa
|  |  |  | 头径/华司尺寸 Đường kính đầu / kích thước máy giặt | 游标卡尺/分厘卡 Thước cặp Vernier / thẻ trung tâm | 每框n=10 Mỗi hộp n = 10 | IQC检验员 Thanh tra IQC | FQC组长 Trưởng nhóm FQC | 制造规格、成品检验标准、环境物质管理技术规范、可靠性测试程序 Thông số kỹ thuật sản xuất, tiêu chuẩn kiểm tra thành phẩm, thông số kỹ thuật quản lý chất môi trường và quy trình kiểm tra độ tin cậy | 成品检验记录测试记录 Hồ sơ kiểm tra thành phẩm |  | Mỗi lô n = 3
|  |  |  | 头厚 Đầu dày | 分厘卡/投影机 Centimet / máy chiếu
|  |  |  | 槽配合 Vừa vặn với khe cắm | 插规 Nội suy
|  |  |  | 牙径/圆周 Đường kính/chu vi răng | 分厘卡/三沟千分尺 Panme tâm / ba rãnh
|  |  |  | 长度 / Chiều dài | 游标卡尺 Thước cặp Vernier
|  |  |  | 螺纹精度(机械牙) Độ chính xác của ren (ren cơ khí) | GRII IRII 环规（同螺丝规格） Máy đo vòng GRII IRII (cùng thông số kỹ thuật vít)
|  |  |  | 附着力 Độ bám dính | 日东胶带No.3M Băng Nitto No.3M | 客户特殊要求 Yêu cầu đặc biệt của khách hàng | 测试工程师 Kỹ sư kiểm tra | 测试组长 Trưởng nhóm thử nghiệm |  | 测试记录或测试报告 Hồ sơ thử nghiệm hoặc báo cáo thử nghiệm
|  |  |  | 硬度测试 Kiểm tra độ cứng | 显微硬度机 Máy vi cứng | 每批n=3 / Mỗi lô n = 3
|  |  |  | 扭力测试 Kiểm tra mô-men xoắn | 扭力扳手 Cờ lê mô-men xoắn | 每批n=5 / Mỗi lô n = 5
|  |  |  | 头部韧性测试 Kiểm tra độ dẻo dai đầu | 榔头治具 Cố định búa | 每批n=10 / Mỗi lô n = 10
|  |  |  | 氢脆测试 Thử nghiệm độ giòn hydro | 氢脆测试装置 Thiết bị kiểm tra độ giòn hydro | 每批n=50以上/客户指定 Mỗi lô n = 50 trở lên/khách hàng được chỉ định
|  |  |  | 膜厚测试 Kiểm tra độ dày màng | 目视 Mắt | 每批核对报告 Từng đợt báo cáo đối chiếu
|  |  |  | 盐雾测试 Thử nghiệm phun muối | 盐雾试验机 Máy kiểm tra phun muối | 客户指定时测试N=10 Kiểm tra N = 10 khi được khách hàng chỉ định
|  |  |  | 六价铬测试 Thử nghiệm crom hóa trị sáu | 加热板 Tấm sưởi ấm | n=(50±5)cm2(按抽测清单测) n=(50±5)cm2 (đo theo danh sách lấy mẫu)
|  |  |  | 铅、镉、汞含量 Hàm lượng chì, cadmium, thủy ngân | UX-200荧光光谱仪(XRF) \Máy quang phổ huỳnh quang UX-200 (XRF) | n=1（每月抽测)/客户指定时 n=1 (kiểm tra ngẫu nhiên hàng tháng) / khi khách hàng chỉ định
| 托外加工 Xử lý bên ngoài | 耐落 Chịu đựng | 专用点防松设备（专利） Thiết bị chống nới lỏng điểm đặc biệt (đã được cấp bằng sáng chế) | 耐落防松扭力 Mô-men xoắn chống nới lỏng chống rơi | 目视 Mắt | 按客户要求收取报告并核对 Tiếp nhận báo cáo và đối chiếu theo yêu cầu của khách hàng | IQC检验员 Thanh tra IQC | FQC组长 Trưởng nhóm FQC | IFI-524 | 耐落出厂报告书 Chống lại báo cáo xuất xưởng | 耐落厂有全套质量管理体系（此处略摘录） Nhà máy có đầy đủ hệ thống quản lý chất lượng (trích đoạn một chút ở đây)
|  |  |  | 耐落附着力 Chống rơi bám dính | 目视 Mắt |  |  |  | 客户图纸 Bản vẽ khách hàng
|  |  |  | 耐落涂布 Chống lớp phủ rơi | 目视 Mắt | 全数挑选 Tất cả đã chọn |  |  | 制造规格 Thông số kỹ thuật sản xuất
| 全检 Kiểm tra đầy đủ | 筛选机 Máy sàng lọc | 光学筛选机、滚筒筛选机、人工全检 Máy sàng quang học, máy sàng con lăn, kiểm tra đầy đủ thủ công | 混料 / Trộn | 目视确认 Xác nhận trực quan | 每批全数挑选 Mỗi lô được lựa chọn đầy đủ | 包装作业员 Nhà điều hành đóng gói | 包装组长 Trưởng nhóm đóng gói | 包装作业 指导书 Hướng dẫn vận hành đóng gói | 生产日报表 Báo cáo ngày sản xuất
|  |  |  | 外观 / Xuất hiện | 目视确认 Xác nhận trực quan | 每批全数挑选 Mỗi lô được lựa chọn đầy đủ
|  |  |  | 包装方式 Phương pháp đóng gói | 目视确认 Xác nhận trực quan | 每批全数挑选 Mỗi lô được lựa chọn đầy đủ
|  |  |  | 外观颜色 / Màu ngoại thất | 目视（比对样板） Hình ảnh (mẫu so sánh) | 每批n=50 n = 50 mỗi lô | 检验员 Thanh tra viên | 检验组长 Trưởng đoàn kiểm tra | 样板上中下限 Giới hạn trên, giữa và dưới của mô hình
|  |  |  | 头径/华司尺寸 Đường kính đầu / kích thước máy giặt | 游标卡尺/分厘卡 Thước cặp Vernier / thẻ trung tâm
|  |  |  | 头厚 / Đầu dày | 分厘卡/投影机 Centimet / máy chiếu
| 入库检验 |  | N/A | 槽配合 Vừa vặn với khe cắm | 插规 Nội suy | 每批n=10 Mỗi lô n = 10 | FQC检验员 Thanh tra FQC | FQC组长 Trưởng nhóm FQC | 制造规格 成品检验标准 Thông số kỹ thuật sản xuất Tiêu chuẩn kiểm tra thành phẩm | 成品入库检验记录表 Mẫu biên bản kiểm tra nhập kho thành phẩm | 1.条形码用2维扫描枪确认 Mã vạch được xác nhận bằng súng quét 2D
|  |  |  | 槽深 Độ sâu rãnh | 槽深仪 / Máy đo độ sâu rãnh
|  |  |  | 牙径(不含耐落) Đường kính răng | 分厘卡 / Thẻ trung tâm
|  |  |  | 长度 Chiều dài | 游标卡尺 Thước cặp Vernier
|  |  |  | 产品标签（料号、规格、筛选标识、条形码确认、版本号、 Nhãn sản phẩm (số bộ phận, thông số kỹ thuật, nhãn sàng lọc, xác nhận mã vạch, số phiên bản, | 目视 Mắt 2维扫描枪 Súng quét 2D | 每批n=1包/5箱 \Mỗi lô n = 1 gói / 5 thùng
| 出货检验 |  | N/A | 外观（比对样品或色板） Hình thức (so sánh mẫu hoặc tấm màu) | 目视确认 Xác nhận trực quan | GB/T2828.1-2012,一般II级,AQL 0.4 Theo tiêu chuẩn GB/T 2828.1-2012, mức kiểm tra thông thường cấp II, AQL 0.4 | OQC检验员 Thanh tra OQC | OQC组长 Trưởng nhóm OQC | 出货检验标准 Tiêu chuẩn kiểm tra lô hàng | 出货检验记录(出货报告） Hồ sơ kiểm tra lô hàng (báo cáo lô hàng) | 1.电镀后环规:M1.6-M6用6h, M1.0-M1.4用4h, 英制用3A; 清洗之检测方式同电镀前;号数牙电镀后止规用2A; Máy đo vòng sau khi mạ điện: 6h cho M1.6-M6, 4h cho M1.0-M1.4, 3A cho đế quốc; Phương pháp phát hiện làm sạch giống như trước khi mạ điện; Số lượng răng được mạ điện và thước đo dừng là 2A;
|  |  |  | 头径/华司尺寸 Đường kính đầu / kích thước máy giặt | 游标卡尺/分厘卡 Thước cặp Vernier / thẻ trung tâm
|  |  |  | 头厚 / Đầu dày | 分厘卡/投影机 Centimet / máy chiếu
|  |  |  | 槽配合 Vừa vặn với khe cắm | 插规 / Nội suy
|  |  |  | 牙径 / đường kính răng | 分厘卡 / Thẻ trung tâm
|  |  |  | 长度 / Chiều dài | 游标卡尺 Thước cặp Vernier
|  |  |  | 螺丝圆周(三角牙) Chu vi trục vít (răng tam giác) | 三沟千分尺 Ba panme mương
|  |  |  | 螺纹精度(机械牙) Độ chính xác của ren | GRII IRII 环规（同螺丝规格） Máy đo vòng GRII IRII (cùng thông số kỹ thuật vít)
|  |  |  | 产品标签（料号、规格、筛选标识、条形码、版本号，标签格式）的确认 Xác nhận nhãn sản phẩm (số bộ phận, thông số kỹ thuật, nhãn lọc, mã vạch, số phiên bản, định dạng nhãn). | 目视 Mắt 2维扫描枪 Súng quét 2D | 每批确认内外标签 Mỗi lô xác nhận nhãn bên trong và bên ngoài
|  |  |  | 六价铬测试 Thử nghiệm crom hóa trị sáu | 加热板 Tấm sưởi ấm | 电镀锌物料入库批次超过1个月的，每批n=(50±5)cm2 Nếu lô vật liệu mạ kẽm điện được bảo quản trên 1 tháng, mỗi lô n = (50±5) cm2 | 测试工程师 Kỹ sư kiểm tra | 测试组长 Trưởng nhóm thử nghiệm |  | 化学物质含有量测定结果 Kết quả xác định hàm lượng hóa chất
|  |  |  | 铅、镉、汞含量 Hàm lượng chì, cadmium, thủy ngân | UX-220 荧光光谱仪(XRF) Máy quang phổ huỳnh quang UX-220 (XRF) | n=1（客户指定时做） n=1 (do khi khách hàng chỉ định)
|  |  |  | 方向 / Hướng dẫn | 作业 / Thao tác | 检验 / Kiểm tra